## Resumen
CI44B Geomecánica - Primavera 2004
Guía de laboratorio N° 5
"Corte Simple"
Ver Nota al final.
Estas son solo indicaciones para que puedan hacer el informe,...., estas no son las definitivas y pueden tener errores o trampas.
Ensayo de corte simple. Es una variante del corte directo de laboratorio, en donde a la muestra ensayada no se le induce un plano de corte sino
que se somete a una fuerza que produce una deformación. En este ensayo, las líneas horizontales son líneas de extensión nula, en cambio en el
ensayo de corte directo, la deformación está limitada a una zona muy estrecha próxima a la separación entre las cajas, por lo que este ensayo
es inadecuado para el estudio de las deformaciones.
En los aparatos de corte simple , se coloca la muestra cilíndrica dentro de una membrana de goma, reforzada con un espiral de hilo
de constantán (aleación de cobre y níquel). La muestra se somete a una deformación de corte simple donde los planos principales de
tensiones y deformaciones rotarán en la medida en que cambie el estado de tensiones. Durante el ensayo las tensiones y las deformaciones,
serán las mismas sobre cualquier plano horizontal. Además se elimina el roce con las paredes al aplicar el esfuerzo vertical.
Debido a un incremento en las tensiones de corte en el plano horizontal,
las que provocan una rotación en la dirección de las tensiones principales y cambio en la magnitud, las condiciones de tensiones son
desconocidas y están limitadas a considerar las tensiones de corte (txy) y las tensiones normales (sy) en el plano horizontal. Se supone que la
probeta se rompe cuando la resistencia al corte en este plano alcanza un valor máximo, independiente de que se haya producido una resistencia
al corte mayor en otro plano.
Esto ùltimo se puede analizar con la relaciòn de mecànica de solidos:
En este caso Txy = Fh/A es variable durante el ensayo por lo que el plano de mayor corte tb. Lo es.(x1y1 con o que max tx1y1)
Sin embargo solo se va a considerar el corte corte máximo en el plano de 0º en relaciòn a la tensión normal Txy=Fh/A
Requisitos mìnimo informe:
1) t v/s e h
Nota: Confeccionarlo en caso de ser pertinente (puede haber trampa)
2) e v v/s e h ó dv v/s d h
Nota: Realizar uno de los dos, y explicar pq uno y no el otro.
3) t v/s g
Nota: Confeccionarlo en caso de ser pertinente (puede haber trampa)
4) Cìrculos de Mohr
Nota: Se puede considerar que el plano de falla es el de 0º con respecto a la carga Normal, pero explicar el error en el caso de este supuesto.
5)LEU en el plano que corresponda
6) Descripsión de la falla.
7) Comparar el ensayo con el de Corte Directo.
Ayuda importante: ¿Existe deformación Unitaria horizontal?
,
Ayuda importante: Anillos permiten deformaciòn angular y mantienen constante la sección.
PD: Ningun grupo puso la consolidaciòn observada.
Las Densidades Relativas calculadas de 20 y 60% respectivamente, se obtuvieron considerando densidades de otro suelo:
Deben chequear los resultados ya que las densidades medidas en laboratorio despues del ensayo para este suelo son:
Dmax=1,690 | (Reales) | Dmax=1,692 | (utilizadas)
Dmin=1,290 |  | Dmin=1,279
Arenas con w=5%

## 20%
CORTE SIMPLE
14:00
CONSTANTES.
|  | Calibración Anillo Carga |  | [kg/dígito] | 0.0917
|  | Area de la Probeta |  | [cm²] | 38.48451 | D=7cm
|  | Altura de la Probeta |  | [cm] | 2
|  | Volumen efectivo |  | [cm3] | 76.96902
|  | Peso Específico de la Muestra |  |  | 2.8
|  | Calibracion Dial Desplaz. Horizontal |  | [mm] | 0.01
|  | Calibracion Dial Desplaz. Vertical |  | [mm] | 0.01
|  | DR |  |  | 20%
VARIABLES.
|  | Peso de la muestra |  | [gr] | 108.58
|  | Densidad Máxima |  | [gr/cm3] | 1.692
|  | Densidad Mínima |  | [gr/cm3] | 1.279
|  | Densidad Seca |  | [gr/cm3] | 1.345 | w=5%
|  | Relacion de vacios |  |  | 1.081784
|  | Tension Normal |  | (kg/cm²) | 0.5
|  | Carga Aplicada |  | [kgf] | 19.24226
|  | consolidación inicial |  | (cm)
| Deformación | Deformación | Carga | Deformación | Deformación | Carga | Deformación | Deformación | Carga
| Horizontal | Vertical | Horizontal | Horizontal | Vertical | Horizontal | Horizontal | Vertical | Horizontal
| 0 | 0 | 40 | 600 | -2 | 183 | 2900
| 10 | -0.5 | 45 | 700 | -5.9 | 178 | 3000
| 20 | -1 | 60 | 800 | -10.6 | 176 | 3100
| 30 | -1 | 70 | 900 | -15.2 | 176 | 3200
| 40 | -1.4 | 85 | 1000 | -20.8 | 179 | 3300
| 50 | -1.8 | 100 | 1100 | -27 | 178 | 3400
| 60 | -2 | 105 | 1200 | -33.5 | 175 | 3500
| 70 | -2.1 | 122 | 1300 | -41.8 | 175 | 3600
| 80 | -2.2 | 129 | 1400 | -51.5 | 176 | 3700
| 90 | -2.2 | 134 | 1500 |  |  | 3800
| 100 | -2 | 137 | 1600 |  |  | 3900
| 120 | -1.8 | 150 | 1700 |  |  | 4000
| 140 | -1.75 | 155 | 1800 |  |  | 4100
| 160 | -1.1 | 158 | 1900 |  |  | 4200
| 180 | -0.8 | 162 | 2000 |  |  | 4300
| 200 | -0.5 | 167 | 2100 |  |  | 4400
| 220 | 0 | 170 | 2200 |  |  | 4500
| 240 | 0.2 | 171 | 2300 |  |  | 4600
| 260 | 0.3 | 174 | 2400 |  |  | 4700
| 280 | 0.5 | 176 | 2500 |  |  | 4800
| 300 | 0.5 | 176 | 2600 |  |  | 4900
| 400 | -0.7 | 178 | 2700 |  |  | 5000
| 500 | -1.7 | 181 | 2800 |  |  | 5100
Observaciones:
Fecha:
Grupo:
UNIVERSIDAD DE CHILE
Facultada de Ciencias Físicas y Matemáticas
Departamento de Ing. Civil

## 20%b
CORTE SIMPLE
16:00
CONSTANTES.
|  | Calibración Anillo Carga |  | [kg/dígito] | 0.0917
|  | Area de la Probeta |  | [cm²] | 38.48451 | D=7cm
|  | Altura de la Probeta |  | [cm] | 2
|  | Volumen efectivo |  | [cm3] | 76.96902
|  | Peso Específico de la Muestra |  |  | 2.8
|  | Calibracion Dial Desplaz. Horizontal |  | [mm] | 0.01
|  | Calibracion Dial Desplaz. Vertical |  | [mm] | 0.01
|  | DR |  |  | 20%
VARIABLES.
|  | Peso de la muestra |  | [gr] | 108.58
|  | Densidad Máxima |  | [gr/cm3] | 1.692
|  | Densidad Mínima |  | [gr/cm3] | 1.279
|  | Densidad Seca |  | [gr/cm3] | 1.345 | w=5%
|  | Relacion de vacios |  |  | 1.081784
|  | Tension Normal |  | [kg/cm² | 1
|  | Carga Aplicada |  | [kgf] | 38.48451
|  | consolidació inicial |  | [cm]
| Deformación | Deformación | Carga | Deformación | Deformación | Carga | Deformación | Deformación | Carga
| Horizontal | Vertical | Horizontal | Horizontal | Vertical | Horizontal | Horizontal | Vertical | Horizontal
| 0 | 0 | 43 | 600 | 23.6 | 551 | 2900
| 10 | 2.5 | 87 | 700 | 27.5 | 550 | 3000
| 20 | 5 | 110 | 800 | 34 | 549 | 3100
| 30 | 7 | 130 | 900 | 42.2 | 552 | 3200
| 40 | 9 | 144 | 1000 | 51.5 | 550 | 3300
| 50 | 10.5 | 158 | 1100 | 62 | 553 | 3400
| 60 | 11.8 | 169 | 1200 | 74.3 | 551 | 3500
| 70 | 13 | 178 | 1300 | 87.2 | 551 | 3600
| 80 | 14 | 189 | 1400 | 100.5 | 551 | 3700
| 90 | 15 | 200 | 1500 |  |  | 3800
| 100 | 16 | 209 | 1600 |  |  | 3900
| 120 | 17.4 | 222 | 1700 |  |  | 4000
| 140 | 18.3 | 235 | 1800 |  |  | 4100
| 160 | 19 | 246 | 1900 |  |  | 4200
| 180 | 19.5 | 255 | 2000 |  |  | 4300
| 200 | 19.7 | 263 | 2100 |  |  | 4400
| 220 | 19.8 | 269 | 2200 |  |  | 4500
| 240 | 19.8 | 276 | 2300 |  |  | 4600
| 260 | 19.8 | 280 | 2400 |  |  | 4700
| 280 | 19.8 | 285 | 2500 |  |  | 4800
| 300 | 19.8 | 287 | 2600 |  |  | 4900
| 400 | 20.2 | 550 | 2700 |  |  | 5000
| 500 | 21.5 | 551 | 2800 |  |  | 5100
Observaciones:
Fecha:
Grupo:
UNIVERSIDAD DE CHILE
Facultada de Ciencias Físicas y Matemáticas
Departamento de Ing. Civil

## 60%
CORTE SIMPLE
14:00 |  | CONSTANTES.
|  | Calibración Anillo Carga |  | [kg/dígito] | 0.0917
|  | Area de la Probeta |  | [cm²] | 38.48451 | D=7cm
|  | Altura de la Probeta |  | [cm] | 2
|  | Volumen efectivo |  | [cm3] | 76.96902
|  | Peso Específico de la Muestra |  |  | 2.8
|  | Calibracion Dial Desplaz. Horizontal |  | [mm] | 0.01
|  | Calibracion Dial Desplaz. Vertical |  | [mm] | 0.01
|  | DR |  |  | 60%
VARIABLES.
|  | Peso de la muestra |  | [gr] | 120.96
|  | Densidad Máxima |  | [gr/cm3] | 1.692
|  | Densidad Mínima |  | [gr/cm3] | 1.279
|  | Densidad Seca |  | [gr/cm3] | 1.498 | w=5%
|  | Relacion de vacios |  |  | 0.8691589
|  | Tension Normal |  | [kg/cm² | 2
|  | Carga Aplicada |  | [kgf] | 76.96902
|  | consolidació inicial |  | [cm]
| Deformación | Deformación | Carga | Deformación | Deformación | Carga | Deformación | Deformación | Carga
| Horizontal | Vertical | Horizontal | Horizontal | Vertical | Horizontal | Horizontal | Vertical | Horizontal
| 0 | 0 | 56 | 600 | -7.6 | 589 | 2900
| 10 | -2 | 130 | 700 | -9.5 | 581 | 3000
| 20 | -4.5 | 183 | 800 | -12.8 | 563 | 3100
| 30 | -6.3 | 228 | 900 | -17.7 | 552 | 3200
| 40 | -7.5 | 260 | 1000 | -24.5 | 540 | 3300
| 50 | -10 | 287 | 1100 | -33.7 | 523 | 3400
| 60 | -11.2 | 314 | 1200 | -44.1 | 505 | 3500
| 70 | -12.5 | 336 | 1300 | -55.5 | 496 | 3600
| 80 | -13.1 | 355 | 1400 | -69.5 | 480 | 3700
| 90 | -14 | 372 | 1500 |  |  | 3800
| 100 | -14.5 | 389 | 1600 |  |  | 3900
| 120 | -15.5 | 419 | 1700 |  |  | 4000
| 140 | -16 | 444 | 1800 |  |  | 4100
| 160 | -16.1 | 469 | 1900 |  |  | 4200
| 180 | -16 | 487 | 2000 |  |  | 4300
| 200 | -15.5 | 504 | 2100 |  |  | 4400
| 220 | -14.9 | 519 | 2200 |  |  | 4500
| 240 | -14 | 533 | 2300 |  |  | 4600
| 260 | -13 | 544 | 2400 |  |  | 4700
| 280 | -12 | 554 | 2500 |  |  | 4800
| 300 | -11 | 560 | 2600 |  |  | 4900
| 400 | -7.8 | 576 | 2700 |  |  | 5000
| 500 | -7 | 585 | 2800 |  |  | 5100
Observaciones:
Fecha:
Grupo:
UNIVERSIDAD DE CHILE
Facultada de Ciencias Físicas y Matemáticas
Departamento de Ing. Civil

## 60%b
CORTE SIMPLE
16:00
CONSTANTES.
|  | Calibración Anillo Carga |  | [kg/dígito] | 0.0917
|  | Area de la Probeta |  | [cm²] | 38.48451 | D=7cm
|  | Altura de la Probeta |  | [cm] | 2
|  | Volumen efectivo |  | [cm3] | 76.96902
|  | Peso Específico de la Muestra |  |  | 2.8
|  | Calibracion Dial Desplaz. Horizontal |  | [mm] | 0.01
|  | Calibracion Dial Desplaz. Vertical |  | [mm] | 0.01
|  | DR |  |  | 20%
VARIABLES.
|  | Peso de la muestra |  | [gr] | 120.96
|  | Densidad Máxima |  | [gr/cm3] | 1.692
|  | Densidad Mínima |  | [gr/cm3] | 1.279
|  | Densidad Seca |  | [gr/cm3] | 1.498 | w=5%
|  | Relacion de vacios |  |  | 0.8691589
|  | Tension Normal |  | [kg/cm² | 3
|  | Carga Aplicada |  | [kgf] | 115.4535
|  | consolidació inicial |  | [cm]
| Deformación | Deformación | Carga | Deformación | Deformación | Carga | Deformación | Deformación | Carga
| Horizontal | Vertical | Horizontal | Horizontal | Vertical | Horizontal | Horizontal | Vertical | Horizontal
| 0 | 0 | 58 | 600 | 15.3 | 574 | 2900
| 10 | 1 | 141 | 700 | 20.5 | 573 | 3000
| 20 | 2 | 200 | 800 | 25.9 | 572 | 3100
| 30 | 3 | 251 | 900 | 32.6 | 572 | 3200
| 40 | 4 | 290 | 1000 | 40.8 | 572 | 3300
| 50 | 5 | 335 | 1100 | 50.4 | 571 | 3400
| 60 | 6 | 376 | 1200 | 60 | 570 | 3500
| 70 | 7.5 | 413 | 1300 | 73 | 568 | 3600
| 80 | 8.2 | 446 | 1400 | 87 | 568 | 3700
| 90 | 9 | 477 | 1500 |  |  | 3800
| 100 | 10 | 378 | 1600 |  |  | 3900
| 120 | 10.5 | 385 | 1700 |  |  | 4000
| 140 | 10.8 | 421 | 1800 |  |  | 4100
| 160 | 11 | 518 | 1900 |  |  | 4200
| 180 | 11.8 | 568 | 2000 |  |  | 4300
| 200 | 12.4 | 609 | 2100 |  |  | 4400
| 220 | 12.9 | 645 | 2200 |  |  | 4500
| 240 | 13 | 679 | 2300 |  |  | 4600
| 260 | 13.1 | 707 | 2400 |  |  | 4700
| 280 | 12.9 | 730 | 2500 |  |  | 4800
| 300 | 12.4 | 752 | 2600 |  |  | 4900
| 400 | 10.6 | 794 | 2700 |  |  | 5000
| 500 | 12 | 802 | 2800 |  |  | 5100
Observaciones:
Fecha:
Grupo:
UNIVERSIDAD DE CHILE
Facultada de Ciencias Físicas y Matemáticas
Departamento de Ing. Civil