## Resumen
CI44B Geomecánica - Primavera 2004
Guía de laboratorio N° 3
Ensayo Triaxial CID en arena de relave
(Drenado)
Ver Nota al final.
Algunos datos para hacer cálculos.
DV: Cambio de Volumen
Vi : Volumen inicial
Ho : Altura inicial
Do : Diámetro Inicial
Altura de Consolidación = |  |  | Diámetro de Consolidación =
Deformación Vertical / Altura de consolidación
Cambio de Volumen (DV) = (Volumen registrado – Volumen inicial)
En el Informe se piden los siguientes contenidos mínimos:
· Tabla resumen de los datos y cálculos de los ensayos
· Gráficos q v/s def. unitaria axial
· Gráficos de DV /Vi (variación volumetrica) v/s def. unitaria axial
· Gráficos q v/s p (trayectoria de tensiones)
· Gráfico de la Línea de estado último con y/o sin círculos de Mohr. (Considerando falla residual a un 20 % de Deformación si es que no se ha provocado )
· Cálculos de parámetros que caractericen al suelo
· Los gráficos al igual que las tablas deben estar completos (unidades, escala, leyenda, título, etc.)
Nota: Se considera que ha un 20% de deformaciòn unitaria axial, la probeta ha alcanzado la resistencia RESIDUAL
(No tiene que ver con las resistencias peak), Si no se alcanza este valor de deformación tomar la tendencia final de resistencia para la residual.
Esquema de Ensaye
sc : Presión de cámara efectiva = Presión de Cámara - Contrapresión ( Back Pressure)
Ds : Presión aplicada por el pistón
Las Densidades Relativas calculadas de 20 y 60% respectivamente, se obtuvieron considerando densidades de otro suelo:
Deben chequear los resultados ya que las densidades medidas en laboratorio despues del ensayo para este suelo son:
Dmax=1,690 | (Reales) |  | Dmax=1,692 | (utilizadas)
Dmin=1,290 |  |  | Dmin=1,279
Arenas con w=5%
Las probetas se hicieron en 5 capas
c
c
c
Presión de cámara efectiva
c
c
c
c
c

## suelta (20%)
14:00
Ensayo Triaxial (ASTM D2850-70)
Muestra:
| Ds | [cm] | 5.06 |  | Hm | [cm] | 10.09 |  | s3' |  | [kg/cm2] | 0.5 |  |  |  |  | dimensiones | probeta | diametro | 5.06
| Dm | [cm] | 5.06 |  | Peso | [g] |  |  | Veloc. Def. |  | [%/min] |  |  |  | dmax | 1.692 |  |  | altura | 10.09
| Di | [cm] | 5.06 |  | winicial | [%] |  |  | volumen |  | dr= | 20 |  |  | dmin | 1.279 |  |  | volumen | 202.89
[5 empty] | wfinal | [%]
| Back |  | Presión de Cámara |  |  |  | Presión de Poros |  |  |  | Ds3 |  | Du |  | B=Du/Ds3
| Pressure |  | s3 |  | s3+Ds3 |  | u |  | u+Du
| [kg/cm2] |  | [kg/cm2] |  | [kg/cm2] |  | [kg/cm2] |  | [kg/cm2] |  | [kg/cm2] |  | [kg/cm2]
| 1 |  | 1.1 |  | 1.5 |  | 1 |  | 1.34 |  | 0.4 |  | 0.34 |  | 0.85
|  | Consolidación |  |  |  |  | Corte |  |  |  | Corte
|  | Tiempo | Volumen | P. Poros |  |  | Deform. | Anillo | Volumen | P. Poros | Deform. | Anillo | Volumen | P. Poros
|  | [min],seg |  | [kg/cm2] |  |  | 0.01mm | Carga | [cm3] | [kg/cm2] | 0.01mm | Carga | [cm3] | [kg/cm2]
|  | 0 | 10 |  |  |  | 0 | 6.8 | 13.4 |  | 700 | 35.8 | 10.5
|  | 0.6 | 11.3 |  |  |  | 10 | 8.4 | 13.3 |  | 800 | 36.5 | 10.3
|  | 0.15 | 11.3 |  |  |  | 20 | 10 | 13.2 |  | 900 | 37.4 | 10.2
|  | 0.3 | 11.4 |  |  |  | 30 | 13.5 | 13.1 |  | 1000 | 37.8 | 10.1
|  | 1 | 11.4 |  |  |  | 40 | 15 | 13 |  | 1100 | 38.3 | 10.1
|  | 2.15 | 11.4 |  |  |  | 50 | 16.7 | 12.9 |  | 1200 | 39 | 10.1
|  | 4 |  |  |  |  | 60 | 18 | 12.8 |  | 1300 | 39.8 | 10
|  | 6.25 |  |  |  |  | 70 | 18.8 | 12.7 |  | 1400 | 39.9 | 10
|  | 9 |  |  |  |  | 80 | 19.9 | 12.6 |  | 1500 | 40.5 | 10
|  | 12.25 |  |  |  |  | 90 | 21 | 12.5 |  | 1600 | 41 | 10
|  | 16 |  |  |  |  | 100 | 21.5 | 12.4 |  | 1700 | 41.6 | 10
|  | 20.25 |  |  |  |  | 150 | 25 | 12.1 |  | 1800 | 41.7 | 10
|  | 25 |  |  |  |  | 200 | 27.6 | 11.8 |  | 1900 | 42.1 | 10
|  | 40 |  |  |  |  | 250 | 29.4 | 11.5 |  | 2000 | 42.4 | 10
|  | 60 |  |  |  |  | 300 | 30.6 | 11.3
|  | 90 |  |  |  |  | 350 | 31.6 | 11.2
|  | 120 |  |  |  |  | 400 | 32.5 | 11
|  | 180 |  |  |  |  | 450 | 33.2 | 10.9
|  | 480 |  |  |  |  | 500 | 33.6 | 10.8
|  | 1440 |  |  |  |  | 550 | 34 | 10.7
|  | D |  |  |  |  | 600 | 34.6 | 10.6
| Anillo N°: | [7 empty] | Forma de la Rotura
| Calibración: |  | las cargas estan en kgf
Fecha:
Grupo:
UNIVERSIDAD DE CHILE
Facultada de Ciencias Físicas y Matemáticas
Departamento de Ing. Civil

## suelta b(20% )
16:00
Ensayo Triaxial (ASTM D2850-70)
Muestra:
[18 empty] | dimensiones | probeta | diametro | 5.06
| Ds | [cm] |  |  | Hm | [cm] |  |  | s3' |  | [kg/cm2] |  | 1 |  |  | dmax | 1.692 |  |  | altura | 10.09
| Dm | [cm] |  |  | Peso | [g] |  |  | Veloc. Def. |  | [%/min] |  |  |  |  | dmin | 1.279 |  |  | volumen | 202.89
| Di | [cm] |  |  | winicial | [%] |  |  | volumen |  | dr=
[5 empty] | wfinal | [%]
| Back |  | Presión de Cámara |  |  |  | Presión de Poros |  |  |  | Ds3 |  | Du |  | B=Du/Ds3
| Pressure |  | s3 |  | s3+Ds3 |  | u |  | u+Du
| [kg/cm2] |  | [kg/cm2] |  | [kg/cm2] |  | [kg/cm2] |  | [kg/cm2] |  | [kg/cm2] |  | [kg/cm2]
| 1 |  | 1.1 |  | 2 |  | 1 |  | 1.73 |  | 0.9 |  | 0.73 |  | 0.811
|  | Consolidación |  |  |  |  | Corte |  |  |  | Corte
|  | Tiempo | Volumen | P. Poros |  |  | Deform. | Anillo | Volumen | P. Poros | Deform. | Anillo | Volumen | P. Poros
|  | [min],seg |  | [kg/cm2] |  |  | 0.01mm | Carga | [cm3] | [kg/cm2] | 0.01mm | Carga | [cm3] | [kg/cm2]
|  | 0 | 17 |  |  |  | 0 | 2.6 | 14 |  | 700 | 51.4 | 8.97
|  | 0.6 | 14.6 |  |  |  | 10 | 8.3 | 13.9 |  | 800 | 53.2 | 8.65
|  | 0.15 | 14.5 |  |  |  | 20 | 12.3 | 13.8 |  | 900 | 55 | 8.4
|  | 0.3 | 14.5 |  |  |  | 30 | 15.3 | 13.6 |  | 1000 | 56.4 | 8.2
|  | 1 | 14.4 |  |  |  | 40 | 17 | 13.5 |  | 1100 | 57.7 | 8
|  | 2.15 | 14.35 |  |  |  | 50 | 18.4 | 13.35 |  | 1200 | 59.1 | 7.8
|  | 4 | 14.35 |  |  |  | 60 | 20.4 | 13.2 |  | 1300 | 60.3 | 7.7
|  | 6.25 |  |  |  |  | 70 | 21.8 | 13.1 |  | 1400 | 61.1 | 7.6
|  | 9 |  |  |  |  | 80 | 23.2 | 13 |  | 1500 | 62.2 | 7.5
|  | 12.25 |  |  |  |  | 90 | 24.5 | 12.8 |  | 1600 | 63.3 | 7.4
|  | 16 |  |  |  |  | 100 | 25.5 | 12.7 |  | 1700 | 64.1 | 7.3
|  | 20.25 |  |  |  |  | 150 | 30.8 | 12.2 |  | 1800 | 65 | 7.25
|  | 25 |  |  |  |  | 200 | 34.6 | 11.7 |  | 1900 | 65.7 | 7.2
|  | 40 |  |  |  |  | 250 | 37.4 | 11.3 |  | 2000 | 66.4 | 7.2
|  | 60 |  |  |  |  | 300 | 39.6 | 10.9 |  | 2100 | 66.8 | 7.2
|  | 90 |  |  |  |  | 350 | 42.3 | 10.6 |  | 2200 | 67 | 7.2
|  | 120 |  |  |  |  | 400 | 43.6 | 10.3
|  | 180 |  |  |  |  | 450 | 45.4 | 10
|  | 480 |  |  |  |  | 500 | 47 | 9.8
|  | 1440 |  |  |  |  | 550 | 48.4 | 9.5
|  | D |  |  |  |  | 600 | 49.4 | 9.3
| Anillo N°: | [7 empty] | Forma de la Rotura
| Calibración: |  | las cargas estan en kgf
Fecha:
Grupo:
UNIVERSIDAD DE CHILE
Facultada de Ciencias Físicas y Matemáticas
Departamento de Ing. Civil

## densa (60%)
14:00
Ensayo Triaxial (ASTM D2850-70)
Muestra:
[17 empty] | dimensiones | probeta | diametro | 5.06
| Ds | [cm] | 5.06 |  | Hm | [cm] | 10.09 |  | s3' |  | [kg/cm2] | 2 |  |  | dmax | 1.692 |  |  | altura | 10.09
| Dm | [cm] | 5.06 |  | Peso | [g] |  |  | Veloc. Def. |  | [%/min] |  |  |  | dmin | 1.279 |  |  | volumen | 202.89
| Di | [cm] | 5.06 |  | winicial | [%] |  |  | volumen |  | dr= | 60
[5 empty] | wfinal | [%]
| Back |  | Presión de Cámara |  |  |  | Presión de Poros |  |  |  | Ds3 |  | Du |  | B=Du/Ds3
| Pressure |  | s3 |  | s3+Ds3 |  | u |  | u+Du
| [kg/cm2] |  | [kg/cm2] |  | [kg/cm2] |  | [kg/cm2] |  | [kg/cm2] |  | [kg/cm2] |  | [kg/cm2]
| 1 |  | 1.1 |  | 3 |  | 1 |  | 2.54 |  | 1.9 |  | 1.54 |  | 0.8105263
|  | Consolidación |  |  |  |  | Corte |  |  |  | Corte
|  | Tiempo | Volumen | P. Poros |  |  | Deform. | Anillo | Volumen | P. Poros | Deform. | Anillo | Volumen | P. Poros
|  | [min],seg |  | [kg/cm2] |  |  | 0.01mm | Carga | [cm3] | [kg/cm2] | 0.01mm | Carga | [cm3] | [kg/cm2]
|  | 0 | 16 |  |  |  | 0 | 8.7 | 13.7 |  | 700 | 130.1 | 12.8
|  | 0.6 | 13.9 |  |  |  | 10 | 11.4 | 13.7 |  | 800 | 130.9 | 13
|  | 0.15 | 13.85 |  |  |  | 20 | 11.8 | 13.7 |  | 900 | 128 | 13.2
|  | 0.3 | 13.8 |  |  |  | 30 | 22.3 | 13.7 |  | 1000 | 124 | 13.4
|  | 1 | 13.8 |  |  |  | 40 | 27.5 | 13.54 |  | 1100 | 125.7 | 13.6
|  | 2.15 | 13.75 |  |  |  | 50 | 39 | 13.38 |  | 1200 | 123.2 | 13.79
|  | 4 |  |  |  |  | 60 | 49.8 | 13.27 |  | 1300 | 121.1 | 13.9
|  | 6.25 |  |  |  |  | 70 | 57.9 | 13.09 |  | 1400 | 120.6 | 13.94
|  | 9 |  |  |  |  | 80 | 64.5 | 12.95 |  | 1500 | 117.7 | 13.98
|  | 12.25 |  |  |  |  | 90 | 70.3 | 12.88 |  | 1600 | 114.1 | 14
|  | 16 |  |  |  |  | 100 | 74.7 | 12.79 |  | 1700 | 114.7 | 14
|  | 20.25 |  |  |  |  | 150 | 91.8 | 12.48 |  | 1800 | 114 | 14
|  | 25 |  |  |  |  | 200 | 101.6 | 12.26 |  | 1900 | 113 | 13.99
|  | 40 |  |  |  |  | 250 | 107.7 | 12.2 |  | 2000 | 113.5 | 13.9
|  | 60 |  |  |  |  | 300 | 11.9 | 12.18
|  | 90 |  |  |  |  | 350 | 115.2 | 12.28
|  | 120 |  |  |  |  | 400 | 118.2 | 12.3
|  | 180 |  |  |  |  | 450 | 121.7 | 12.31
|  | 480 |  |  |  |  | 500 | 123.8 | 12.35
|  | 1440 |  |  |  |  | 550 | 126.3 | 12.5
|  | D |  |  |  |  | 600 | 128.1 | 12.58
| Anillo N°: | [7 empty] | Forma de la Rotura
| Calibración: |  | las cargas estan en kgf
Fecha:
Grupo:
UNIVERSIDAD DE CHILE
Facultada de Ciencias Físicas y Matemáticas
Departamento de Ing. Civil

## densa b(60%)
16:00
Ensayo Triaxial (ASTM D2850-70)
Muestra:
[17 empty] | dimensiones | probeta | diametro | 5.06
| Ds | [cm] | 5.06 |  | Hm | [cm] | 10.09 |  | s3' |  | [kg/cm2] | 3 |  |  | dmax | 1.692 |  |  | altura | 10.09
| Dm | [cm] | 5.06 |  | Peso | [g] | 319.13 |  | Veloc. Def. |  | [%/min] |  |  |  | dmin | 1.279 |  |  | volumen | 202.89
| Di | [cm] | 5.06 |  | winicial | [%] | 5 |  | volumen |  | dr= |  | 60%
[5 empty] | wfinal | [%] | -
| Back |  | Presión de Cámara |  |  |  | Presión de Poros |  |  |  | Ds3 |  | Du |  | B=Du/Ds3
| Pressure |  | s3 |  | s3+Ds3 |  | u |  | u+Du
| [kg/cm2] |  | [kg/cm2] |  | [kg/cm2] |  | [kg/cm2] |  | [kg/cm2] |  | [kg/cm2] |  | [kg/cm2]
| 1 |  | 1.1 |  | 4 |  | 1 |  | 3.08 |  | 2.9 |  | 2.08 |  | 0.7172414
|  | Consolidación |  |  |  |  | Corte |  |  |  | Corte
|  | Tiempo | Volumen | P. Poros |  |  | Deform. | Anillo | Volumen | P. Poros | Deform. | Anillo | Volumen | P. Poros
|  | [min],seg |  | [kg/cm2] |  |  | 0.01mm | Carga | [cm3] | [kg/cm2] | 0.01mm | Carga | [cm3] | [kg/cm2]
|  | 0 | 19 |  |  |  | 0 | 2.3 | 17 |  | 700 | 190.2 | 13.5
|  | 0.6 | 16.9 |  |  |  | 10 | 7.2 | 16.9 |  | 800 | 195.5 | 13.5
|  | 0.15 | 16.8 |  |  |  | 20 | 8.4 | 16.9 |  | 900 | 200.4 | 13.5
|  | 0.3 | 16.8 |  |  |  | 30 | 9.5 | 16.9 |  | 1000 | 204.4 | 13.5
|  | 1 | 16.7 |  |  |  | 40 | 26.7 | 16.8 |  | 1100 | 206.8 | 13.6
|  | 2.15 | 16.6 |  |  |  | 50 | 39.9 | 16.6 |  | 1200 | 206.8 | 13.6
|  | 4 | 16.6 |  |  |  | 60 | 50.7 | 16.5 |  | 1300 | 206.9 | 13.7
|  | 6.25 |  |  |  |  | 70 | 59 | 16.3 |  | 1400 | 205 | 13.8
|  | 9 |  |  |  |  | 80 | 67.8 | 16.2 |  | 1500 | 198 | 14
|  | 12.25 |  |  |  |  | 90 | 75.4 | 16.1 |  | 1600 | 188 | 14
|  | 16 |  |  |  |  | 100 | 82.8 | 16 |  | 1700 | 184 | 14.1
|  | 20.25 |  |  |  |  | 150 | 109.4 | 15.5 |  | 1800 | 179.1 | 14
|  | 25 |  |  |  |  | 200 | 127 | 15.1 |  | 1900 | 178.9 | 13.9
|  | 40 |  |  |  |  | 250 | 140.2 | 14.8 |  | 2000 | 179.1 | 13.8
|  | 60 |  |  |  |  | 300 | 150 | 14.5
|  | 90 |  |  |  |  | 350 | 157 | 14.3
|  | 120 |  |  |  |  | 400 | 166.3 | 14.1
|  | 180 |  |  |  |  | 450 | 171 | 14
|  | 480 |  |  |  |  | 500 | 176.6 | 13.8
|  | 1440 |  |  |  |  | 550 | 180 | 13.7
|  | D |  |  |  |  | 600 | 183.7 | 13.6
| Anillo N°: | [7 empty] | Forma de la Rotura
| Calibración: |  | las cargas estan en kgf
Fecha:
Grupo:
UNIVERSIDAD DE CHILE
Facultada de Ciencias Físicas y Matemáticas
Departamento de Ing. Civil