## Resumen
CI44B Geomecánica - Primavera 2004
Guía de laboratorio N° 4
Ensayo Triaxial CIU en arena de relave
(No Drenado)
Ver Nota al final.
Algunos datos para hacer cálculos.
DV: Cambio de Volumen
Vi : Volumen inicial
Ho : Altura inicial
Do : Diámetro Inicial
Altura de Consolidación = |  |  | Diámetro de Consolidación =
Deformación Vertical / Altura de consolidación
Esta densidad es antes de la consolidación.
| densidad seca | (utilizada para cálculo de peso de muestra debido a DR)
Esta densidad es luego de la consolidación.
densidad seca
Densidad húmeda
Cambio de Volumen (DV) = (Volumen registrado – Volumen inicial)
En el Informe se piden los siguientes contenidos mínimos:
· Tabla resumen de los datos y cálculos de los ensayos
· Gráficos q v/s def. unitaria axial
· Gráficos de Dm (prersión de poros) v/s def. unitaria axial
· Gráficos q v/s p (trayectoria de tensiones efectivas y totales)
· Gráfico de la Línea de estado último con y/o sin círculos de Mohr. (Considerando falla residual a un 20 % de Deformación si es que no se ha provocado )
· Gráfico de la Línea de estado último en plano q v/s p (efectivos ojo en la falla)
· Grafico de e v/s log p (p efectivo, y e real despues de la consolidación)
· Cálculos de parámetros que caractericen al suelo
· Los gráficos al igual que las tablas deben estar completos (unidades, escala, leyenda, título, etc.)
· Memoria Justificativa de Comparación entre los diversos ensayos realizados en laboratorio.
Nota: Se considera que ha un 20% de deformaciòn unitaria axial, la probeta ha alcanzado la resistencia RESIDUAL
(No tiene que ver con las resistencias peak), Si no se alcanza este valor de deformación tomar la tendencia final de resistencia para la residual.
Nota: La memoria justificativa debe analizar según sus conocimientos la ventaja de realizar un ensayo por sobre otro de
los realizados en el curso (Corte Directo, CNC, CID,CIU, Corte Simple), refiriendose para que casos utilizarian estos ensayos
por ejemplo si se trata de un suelo cohesivo o no cohesivo, un lente, saturado, seco, cargas sísmicas, temporales, etc.
Esquema de Ensaye
sc : Presión de cámara efectiva = Presión de Cámara - Contrapresión ( Back Pressure)
Ds : Presión aplicada por el pistón
Valores de densidad maxima y mínima para el cálculo de la densidad seca INICIAL
Con las densidades relativas se obtiene el peso a hechar en cada probeta.
Dmax=1,690
Dmin=1,290 | Esta densidad seca luego varia por la consolidación
Arenas con w=5%
Las probetas se hicieron en 5 capas |  | (Se hicieron 3 probetas para cada ensaye)
Nota: Como ya saben la presiòn de poros es proporcional que se desarrolla en una probeta es proporcional al grado de saturaciòn.
Para confeccionar la muestra se tiene una humedad de un 5% con la respectiva DR usada (esa humedad es para darle cohesiòn en el armado.
Luego segùn normativa se debe saturar sobre el 95%, para lo cual se usa CO2 (para sacar aire) y se satura en la confeccion
Para medir la saturaciòn al comienzo antes del ensaye se somete a la presiòn de camara y se cierra la valvula de agua , por lo se inducen
presiones de poros con lo que se mide la carga tomada por el agua y con ello se tiene el porcentaje de saturaciòn, cuyos datos lo toman al comienzo.
Luego de esto se abre la valvula del agua y se liberan las presiones de poros con lo que se produce la respectiva consolidaciòn
Debido ma la consolidación existe un cambio en la DR o e del suelo, ya que el suelo se confina en menor espacio.
Luego de la consolidación se vuelve a cerrar la valvula de agua con lo que se produciran presiones de poros, las cuales son
nulas al comienzo, ya que al consolidar se permitio drenar la probeta.
Como se cierra la valvula se producen presiones de poros al cargar la probeta, y no hay cambio volumetrico, con estas caracteristicas
se realiza el ensayo.
c
c
c
Presión de cámara efectiva
c

## suelta (0.5 )
Ensayo Triaxial (ASTM D2850-70)
Muestra:
| Ds | [cm] | 5.06 |  | Hm | [cm] | 10.09 |  | s3' |  | [kg/cm2] | 0.5
| Dm | [cm] |  |  | Peso | [g] |  |  | Veloc. Def. |  | [%/min]
| Di | [cm] |  |  | winicial | [%] | 5
[5 empty] | wfinal | [%]
| Back |  | Presión de Cámara |  |  |  | Presión de Poros |  |  |  | Ds3 |  | Du |  | B=Du/Ds3
| Pressure |  | s3 |  | s3+Ds3 |  | u |  | u+Du
| [kg/cm2] |  | [kg/cm2] |  | [kg/cm2] |  | [kg/cm2] |  | [kg/cm2] |  | [kg/cm2] |  | [kg/cm2]
| 1 |  | 1.1 |  | 1.5 |  | 1 |  | 1.35 |  | 0.4 |  | 0.35 |  | 0.875
|  | Consolidación |  |  |  |  | Corte |  |  |  | Corte
|  | Tiempo | Volumen | P. Poros |  |  | Deform. | Anillo | Volumen | P. Poros | Deform. | Anillo | Volumen | P. Poros
|  | [min] | [cm3] | [kg/cm2] |  |  | 0,001" | Carga | [cm3] | [kg/cm2] | 0,001" | Carga | [cm3] | [kg/cm2]
|  | 0 | 19 |  |  |  | 0 | 3.6 |  | 1.01 | 700 | 8.1 |  | 1.48
|  | 0.1 | 18.5 |  |  |  | 10 | 3.2 |  | 1.01 | 800 | 8 |  | 1.5
|  | 0.25 | 18.3 |  |  |  | 20 | 3.1 |  | 1.01 | 900 | 7.9 |  | 1.51
|  | 0.5 | 18.3 |  |  |  | 30 | 3 |  | 1.01 | 1000 | 7.1 |  | 1.52
|  | 1 | 18.3 |  |  |  | 40 | 0.9 |  | 1.01 | 1100 | 6.6 |  | 1.52
|  | 2.25 | 18.3 |  |  |  | 50 | 2.8 |  | 1.01 | 1200 | 6.5 |  | 1.53
|  | 4 |  |  |  |  | 60 | 4.3 |  | 1.01 | 1300 | 6.9 |  | 1.53
|  | 6.25 |  |  |  |  | 70 | 5.2 |  | 1.02 | 1400
|  | 9 |  |  |  |  | 80 | 9.4 |  | 1.07 | 1500
|  | 12.25 |  |  |  |  | 90 | 11.4 |  | 1.12 | 1600
|  | 16 |  |  |  |  | 100 | 13 |  | 1.16 | 1700
|  | 20.25 |  |  |  |  | 150 | 14.4 |  | 1.27 | 1800
|  | 25 |  |  |  |  | 200 | 15 |  | 1.31 | 1900
|  | 40 |  |  |  |  | 250 | 14 |  | 1.34 | 2000
|  | 60 |  |  |  |  | 300 | 13.7 |  | 1.37 | 2100
|  | 90 |  |  |  |  | 350 | 13.2 |  | 1.39 | 2200
|  | 120 |  |  |  |  | 400 | 12.1 |  | 1.41 | 2300
|  | 180 |  |  |  |  | 450 | 11.8 |  | 1.42 | 2400
|  | 480 |  |  |  |  | 500 | 10.4 |  | 1.44 | 2500
|  | 1440 |  |  |  |  | 550 | 9.5 |  | 1.45 | 2600
|  | D |  |  |  |  | 600 | 8.6 |  | 1.46 | 2700
| Anillo N°: | [7 empty] | Forma de la Rotura
Calibración:
Fecha:
Grupo:
UNIVERSIDAD DE CHILE
Facultada de Ciencias Físicas y Matemáticas
Departamento de Ing. Civil

## densa ( 2)
Ensayo Triaxial (ASTM D2850-70)
Muestra:
| Ds | [cm] | 5.06 |  | Hm | [cm] | 10.09 |  | s3' |  | [kg/cm2] | 2
| Dm | [cm] |  |  | Peso | [g] |  |  | Veloc. Def. |  | [%/min]
| Di | [cm] |  |  | winicial | [%] | 5
[5 empty] | wfinal | [%]
| Back |  | Presión de Cámara |  |  |  | Presión de Poros |  |  |  | Ds3 |  | Du |  | B=Du/Ds3
| Pressure |  | s3 |  | s3+Ds3 |  | u |  | u+Du
| [kg/cm2] |  | [kg/cm2] |  | [kg/cm2] |  | [kg/cm2] |  | [kg/cm2] |  | [kg/cm2] |  | [kg/cm2]
| 1 |  | 1.1 |  | 3 |  | 1 |  | 2.9 |  | 1.9 |  | 1.9 |  | 1
|  | Consolidación |  |  |  |  | Corte |  |  |  | Corte
|  | Tiempo | Volumen | P. Poros |  |  | Deform. | Anillo | Volumen | P. Poros | Deform. | Anillo | Volumen | P. Poros
|  | [min] | [cm3] | [kg/cm2] |  |  | 0,001" | Carga | [cm3] | [kg/cm2] | 0,001" | Carga | [cm3] | [kg/cm2]
|  | 0 | 20 |  |  |  | 0 | 1.7 |  | 1.14 | 700 | 139.9 |  | 1.07
|  | 0.1 | 18.9 |  |  |  | 10 | 4.6 |  | 1.15 | 800 | 141.6 |  | 0.99
|  | 0.25 | 18.9 |  |  |  | 20 | 5.6 |  | 1.16 | 900 | 148.6 |  | 0.91
|  | 0.5 | 17 |  |  |  | 30 | 19.8 |  | 1.19 | 1000 | 155 |  | 0.83
|  | 1 | 17 |  |  |  | 40 | 29.7 |  | 1.37 | 1100 | 158.1 |  | 0.76
|  | 2.25 | 17 |  |  |  | 50 | 35.9 |  | 1.54 | 1200 | 159.9 |  | 0.7
|  | 4 |  |  |  |  | 60 | 41.9 |  | 1.67 | 1300 | 161.9 |  | 0.66
|  | 6.25 |  |  |  |  | 70 | 45.6 |  | 1.8 | 1400 | 165.7 |  | 0.61
|  | 9 |  |  |  |  | 80 | 49.7 |  | 1.83 | 1500 | 168.1 |  | 0.56
|  | 12.25 |  |  |  |  | 90 | 62.4 |  | 1.86 | 1600 | 166.5 |  | 0.51
|  | 16 |  |  |  |  | 100 | 72.1 |  | 1.81 | 1700 | 160.6 |  | 0.49
|  | 20.25 |  |  |  |  | 150 | 79.8 |  | 1.74 | 1800 | 151.4 |  | 0.51
|  | 25 |  |  |  |  | 200 | 86.6 |  | 1.67 | 1900 | 147 |  | 0.57
|  | 40 |  |  |  |  | 250 | 93.4 |  | 1.59 | 2000 | 145 |  | 0.63
|  | 60 |  |  |  |  | 300 | 100.2 |  | 1.52
|  | 90 |  |  |  |  | 350 | 105.7 |  | 1.46
|  | 120 |  |  |  |  | 400 | 111.1 |  | 1.39
|  | 180 |  |  |  |  | 450 | 116.1 |  | 1.33
|  | 480 |  |  |  |  | 500 | 120.2 |  | 1.28
|  | 1440 |  |  |  |  | 550 | 123 |  | 1.23
|  | D |  |  |  |  | 600 | 126.5 |  | 1.17
| Anillo N°: | [7 empty] | Forma de la Rotura
Calibración:
Fecha:
Grupo:
UNIVERSIDAD DE CHILE
Facultada de Ciencias Físicas y Matemáticas
Departamento de Ing. Civil

## suelta b(1 )
Ensayo Triaxial (ASTM D2850-70)
Muestra:
| Ds | [cm] |  |  | Hm | [cm] |  |  | s3' |  | [kg/cm2] | 1
| Dm | [cm] |  |  | Peso | [g] |  |  | Veloc. Def. |  | [%/min]
| Di | [cm] |  |  | winicial | [%]
[5 empty] | wfinal | [%]
| Back |  | Presión de Cámara |  |  |  | Presión de Poros |  |  |  | Ds3 |  | Du |  | B=Du/Ds3
| Pressure |  | s3 |  | s3+Ds3 |  | u |  | u+Du
| [kg/cm2] |  | [kg/cm2] |  | [kg/cm2] |  | [kg/cm2] |  | [kg/cm2] |  | [kg/cm2] |  | [kg/cm2]
| 1 |  | 1.1 |  | 2 |  | 1 |  | 1.85 |  | 0.9 |  | 0.85 |  | 0.9444444
|  | Consolidación |  |  |  |  | Corte |  |  |  | Corte
|  | Tiempo | Volumen | P. Poros |  |  | Deform. | Anillo | Volumen | P. Poros | Deform. | Anillo | Volumen | P. Poros
|  | [min] | [cm3] | [kg/cm2] |  |  | 0,001" | Carga | [cm3] | [kg/cm2] | 0,001" | Carga | [cm3] | [kg/cm2]
|  | 0 | 20 |  |  |  | 0 | 2.5 |  | 1.15 | 700 | 20.1 |  | 1.74
|  | 0.1 | 17.9 |  |  |  | 10 | 10.6 |  | 1.26 | 800 | 20.2 |  | 1.74
|  | 0.25 | 17.8 |  |  |  | 20 | 13.6 |  | 1.37 | 900 | 20.3 |  | 1.74
|  | 0.5 | 17.8 |  |  |  | 30 | 15.2 |  | 1.43 | 1000 | 20.4 |  | 1.74
|  | 1 | 17.7 |  |  |  | 40 | 16.4 |  | 1.49 | 1100 | 20.9 |  | 1.73
|  | 2.25 | 17.7 |  |  |  | 50 | 17.2 |  | 1.53 | 1200 | 21.1 |  | 1.73
|  | 4 | 17.7 |  |  |  | 60 | 17.7 |  | 1.56 | 1300 | 21.2 |  | 1.73
|  | 6.15 | 17.6 |  |  |  | 70 | 18 |  | 1.59 | 1400 | 21.5 |  | 1.72
|  | 9 |  |  |  |  | 80 | 18.1 |  | 1.61 | 1500 | 21.7 |  | 1.72
|  | 12.25 |  |  |  |  | 90 | 18.3 |  | 1.62 | 1600 | 22.1 |  | 1.72
|  | 16 |  |  |  |  | 100 | 18.6 |  | 1.63 | 1700 | 22.1 |  | 1.71
|  | 20.25 |  |  |  |  | 150 | 19.2 |  | 1.68 | 1800 | 22.5 |  | 171
|  | 25 |  |  |  |  | 200 | 19.4 |  | 1.7 | 1900 | 22 |  | 1.71
|  | 40 |  |  |  |  | 250 | 19.1 |  | 1.71 | 2000 | 21.6 |  | 1.7
|  | 60 |  |  |  |  | 300 | 19.5 |  | 1.72
|  | 90 |  |  |  |  | 350 | 19.4 |  | 1.72
|  | 120 |  |  |  |  | 400 | 19.2 |  | 1.73
|  | 180 |  |  |  |  | 450 | 19.1 |  | 1.73
|  | 480 |  |  |  |  | 500 | 19.3 |  | 1.73
|  | 1440 |  |  |  |  | 550 | 19.2 |  | 1.73
|  | D |  |  |  |  | 600 | 19.9 |  | 1.73
| Anillo N°: | [7 empty] | Forma de la Rotura
| Calibración: |  | carga |  | 509.08 | Kgf/volt
|  |  | presion poros |  | 2.765 | Kgf/cm2/volt
|  |  | deformacion |  | 0.01 | mm
Fecha:
Grupo:
UNIVERSIDAD DE CHILE
Facultada de Ciencias Físicas y Matemáticas
Departamento de Ing. Civil

## densa b( 3)
Ensayo Triaxial (ASTM D2850-70)
Muestra:
| Ds | [cm] |  |  | Hm | [cm] |  |  | s3' |  | [kg/cm2] | 3
| Dm | [cm] |  |  | Peso | [g] |  |  | Veloc. Def. |  | [%/min]
| Di | [cm] |  |  | winicial | [%]
[5 empty] | wfinal | [%]
| Back |  | Presión de Cámara |  |  |  | Presión de Poros |  |  |  | Ds3 |  | Du |  | B=Du/Ds3
| Pressure |  | s3 |  | s3+Ds3 |  | u |  | u+Du
| [kg/cm2] |  | [kg/cm2] |  | [kg/cm2] |  | [kg/cm2] |  | [kg/cm2] |  | [kg/cm2] |  | [kg/cm2]
| 1 |  | 1 |  | 4 |  | 1 |  | 3.74 |  | 2.9 |  | 2.74 |  | 0.9448276
|  | Consolidación |  |  |  |  | Corte |  |  |  | Corte
|  | Tiempo | Volumen | P. Poros |  |  | Deform. | Anillo | Volumen | P. Poros | Deform. | Anillo | Volumen | P. Poros
|  | [min] | [cm3] | [kg/cm2] |  |  | 0,001" | Carga | [cm3] | [kg/cm2] | 0,001" | Carga | [cm3] | [kg/cm2]
|  | 0 | 19 |  |  |  | 0 | 2 |  | 1.23 | 700 | 125.2 |  | 2.13
|  | 0.1 | 15.5 |  |  |  | 10 | 4.1 |  | 1.25 | 800 | 132.6 |  | 2.06
|  | 0.25 | 15.4 |  |  |  | 20 | 6.6 |  | 1.28 | 900 | 138.2 |  | 1.99
|  | 0.5 | 15.3 |  |  |  | 30 | 27 |  | 1.48 | 1000 | 142 |  | 1.93
|  | 1 | 15.3 |  |  |  | 40 | 37 |  | 1.67 | 1100 | 146.5 |  | 1.86
|  | 2.25 | 15.2 |  |  |  | 50 | 45.4 |  | 1.85 | 1200 | 151.1 |  | 1.81
|  | 4 | 15.2 |  |  |  | 60 | 52.3 |  | 1.99 | 1300 | 156.1 |  | 1.75
|  | 6.15 | 15.1 |  |  |  | 70 | 57.8 |  | 2.12 | 1400 | 163.5 |  | 1.69
|  | 9 |  |  |  |  | 80 | 62 |  | 2.19 | 1500 | 167 |  | 1.64
|  | 12.25 |  |  |  |  | 90 | 64.4 |  | 2.26 | 1600 | 168.9 |  | 1.6
|  | 16 |  |  |  |  | 100 | 67.8 |  | 2.32 | 1700 | 170 |  | 1.56
|  | 20.25 |  |  |  |  | 150 | 76.6 |  | 2.45 | 1800 | 173 |  | 1.53
|  | 25 |  |  |  |  | 200 | 83 |  | 2.49 | 1900 | 177 |  | 1.48
|  | 40 |  |  |  |  | 250 | 88.8 |  | 2.48 | 2000 | 181 |  | 1.45
|  | 60 |  |  |  |  | 300 | 94.5 |  | 2.45
|  | 90 |  |  |  |  | 350 | 98.5 |  | 2.41
|  | 120 |  |  |  |  | 400 | 102.9 |  | 2.37
|  | 180 |  |  |  |  | 450 | 106.6 |  | 2.33
|  | 480 |  |  |  |  | 500 | 109.8 |  | 2.3
|  | 1440 |  |  |  |  | 550 | 113 |  | 2.26
|  | D |  |  |  |  | 600 | 116 |  | 2.21
| Anillo N°: | [7 empty] | Forma de la Rotura
| Calibración: |  | carga |  | 509.08 | Kgf/volt
|  |  | presion poros |  | 2.765 | Kgf/cm2/volt
|  |  | deformacion |  | 0.01 | mm
Fecha:
Grupo:
UNIVERSIDAD DE CHILE
Facultada de Ciencias Físicas y Matemáticas
Departamento de Ing. Civil