## Hoja1
Datos Laboratorio 2 - Ensayo de Charpy
Material Probeta | Tratamiento | Grieta | Energía [J] | Comentarios
SAE 4140 | 860 º C | - | 14.3 | -
SAE 4340 | Templado | - | 2.183 | -
SAE 4340 | Templado y revenido a 600 º C | Longitudinal | 49.994 | No se pudo quebrar, sólo se dobló
SAE 4340 | Recocido | - | 49.999 | No se pudo quebrar, se dobló menos que el anterior
SAE 4340 | Templado y revenido a 300 º C | Longitudinal | 12.729 | Grieta más profunda, por eso el quiebre fácil
Error [J]
0.106