## Corte en Seco
Corte en Seco
P.1
999.5
Corte Riffle
|  |  | P.2.1 |  |  |  | P.2.2
|  |  | 621.66 |  |  |  | 376.46
Corte Incremento
| P.3.1 |  |  |  | P.3.2
| 325.15 |  |  |  | 294.72
| C. Rotatorio |  |  |  | C. Incremento
P.4.1 |  | P.4.2 |  | P.4.3 |  | P.4.2
162.55 |  | 161.56 |  | 135.64 |  | 157.83

## Densidad
Picnometria |  | Tº H2O | 17
|  | Valor | Valor | Valor | Valor | Valor | Valor
Picnometro | Nº | 0 | 8 | 13 | 12 | 6
Densidad Agua | d1 | 1 | 1 | 1 | 1 | 1 | 1
Pic. Vacio | P1 | 20.1998 | 23.2322 |  | 21.212 | 20.2066
Pic. + Mx | P2 | 27.2671 | 28.2826 |  | 25.2527 | 26.2564
Pic. + Mx + Agua | P3 | 50.4989 | 51.514 |  | 49.4872 | 49.4926
Pic. + Agua | P4 | 45.4542 | 48.48 |  | 46.4594 | 46.46
|  | 3.494166 | 2.504662 | #DIV/0! | 3.989239 | 2.005104 | #DIV/0!
Lectura Aparente
Valor
Peso Mineral | 375.82
Volumen Mineral | 200
Desplazamiento de Agua
Valor
Peso Mineral | 375.65
Volumen Agua | 340
Volumen Pulpa | 470

## Ánalisis Granulométrico
Tamizaje Humedo
Muestra Seca
| Muestras | Peso
| P.4.1 | 162.4
| P.4.2 | 161.31
Muestra Deslamada
| Muestras | Peso
| P.4.1 | 137.98
| P.4.2 | 138.15
Tamizaje Seco
| P.4.1 |  |  |  | P.4.2
| T= 15 min |  | T= 20 min |  | T= 15 min |  | T= 20 min
Malla | Peso Tamiz | Peso Tamiz + Mineral | Peso Tamiz + Mineral | Malla | Peso Tamiz | Peso Tamiz + Mineral | Peso Tamiz + Mineral
8 | 746.26 | 751.82 | 751.42 | 8 | 480.34 | 485.29 | 484.88
12 | 666.68 | 698.04 | 697.74 | 12 | 435.43 | 466.08 | 466.09
16 | 438.56 | 465 | 465.1 | 16 | 663.36 | 687.16 | 686.58
20 | 406.42 | 423.48 | 423.54 | 20 | 639.52 | 659.83 | 660.48
30 | 603.48 | 618 | 618.18 | 30 | 389.13 | 403.64 | 403.71
40 | 562.64 | 573.4 | 573.16 | 40 | 367.94 | 378.52 | 378.5
50 | 533.46 | 541.64 | 541.7 | 50 | 355.43 | 364.28 | 363.99
70 | 359.03 | 366.58 | 366.63 | 70 | 360.82 | 368.88 | 369.04
100 | 517.78 | 523.12 | 523.1 | 100 | 367.99 | 373.16 | 373.14
140 | 344.48 | 349.57 | 349.6 | 140 | 346.13 | 350.84 | 350.87
200 | 322.45 | 326.57 | 326.53 | 200 | 332.74 | 337.09 | 337.11
-200 | 362.2 | 364.59 | 364.63 | -200 | 371.99 | 374.06 | 374.1

## Sediment. _ Cp 25
Cp de trabajo | Peso de Mineral | Volumen de Pulpa | Grupo
25 | 595 | 2000 | G.1.4
30 | 595 | 1600 | G.3.2
35 | 595 | 1318 | G.3.3
40 | 595 | 1100 | G.1.4
45 | 595 | 940 | G.3.2
50 | 595 | 808 | G.3.3
Floculante : | 20 ml
Sin Floculante |  |  | Con Floculante
Cp 25 |  |  | Cp 25
T [s] | Altura [cm] |  | T [s] | Altura [cm]

## Sediment. _ Cp 40
Cp de trabajo | Peso de Mineral | Volumen de Pulpa | Grupo
25 | 595 | 2000 | G.1.4
30 | 595 | 1600 | G.3.2
35 | 595 | 1318 | G.3.3
40 | 595 | 1100 | G.1.4
45 | 595 | 940 | G.3.2
50 | 595 | 808 | G.3.3
Floculante : | 20 ml
Sin Floculante |  |  | Con Floculante
Cp 40 |  |  | Cp 40
T [s] | Altura [cm] |  | T [s] | Altura [cm]

## Filtración
Filtración
Cp de trabajo | Grupo |  | Preparar 5 a 6 litros de pulpa
35 | G.3.3
40 | G.3.2
45 | G.1.4
50 | G.3.3
55 | G.3.2
60 | G.1.4
Cp 45
Tiempo de Formación |  | 15 | 30 | 45 | 60 | 75 | 90
Tiempo deSecado
Agua
Peso Queque Humedo
Peso Queque Seco
Cp 60
Tiempo de Formación |  | 15 | 30 | 45 | 60 | 75 | 90
Tiempo deSecado
Agua
Peso Queque Humedo
Peso Queque Seco