## Corte en Seco
Corte en Seco
P.1
999.45
Corte Riffle
|  |  | P.2.1 |  |  |  | P.2.2
|  |  | 458.58 |  |  |  | 537.74
Corte Incremento
| P.3.1 |  |  |  | P.3.2
| 233.71 |  |  |  | 223
| C. Incremento |  |  |  | C. Rotatorio
P.4.1 |  | P.4.2 |  | P.4.3 |  | P.4.2
111.99 |  | 121.01 |  | 110.32 |  | 112.09

## Densidad
Picnometria
|  | Valor | Valor | Valor | Valor | Valor | Valor
Picnometro | Nº | 6 | 28 | 1 | 10 | 7
Densidad Agua | d1
Pic. Vacio | P1 | 20.2038 | 24.2406 | 21.2132 | 21.2112 | 20.1956
Pic. + Mx | P2 | 25.2487 | 30.3065 | 24.2428 | 26.89 | 26.26
Pic. + Mx + Agua | P3 | 48.4817 | 54.5289 | 47.4707 | 49.4915 | 48.4771
Pic. + Agua | P4 | 48.4521 | 49.4857 | 45.4499 | 45.4553 | 44.4379
Lectura Aparente
p4.2 | Valor
Peso Mineral | 120.85
Volumen Mineral | 70
Desplazamiento de Agua
p4.2 | Valor
Peso Mineral | 120.81
Volumen Agua | 200
Volumen Pulpa | 240

## Ánalisis Granulométrico
Tamizaje Humedo
Muestra Seca
Muestras | Peso
P.4.3 | 110.21 | 110.21
P.4.4 | 111.95
Muestra Deslamada
Muestras | Peso
P.4.3 | 95.7
P.4.4 | 97.3
Tamizaje Seco
P.4.3 |  |  |  |  | P.4.4
T= 15 min |  |  | T= 20 min |  | T= 15 min |  | T= 20 min
Tamiz # | Peso Retenido |  | Tamiz # | Peso Retenido | Tamiz # | Peso Retenido | Tamiz # | Peso Retenido
8 | 480.23 |  | 8 | 483 | 8 | 749.46 | 8 | 749.22
12 | 435.36 |  | 12 | 457.44 | 12 | 690.02 | 12 | 689.06
16 | 663.27 |  | 16 | 680.06 | 16 | 458.3 | 16 | 458.16
20 | 539.45 |  | 20 | 555 | 20 | 419.12 | 20 | 419.16
30 | 389.03 |  | 30 | 399.2 | 30 | 603.48 | 30 | 613.42
40 | 367.86 |  | 40 | 375.1 | 40 | 562.6 | 40 | 567.8
50 | 354.95 |  | 50 | 361.08 | 50 | 533.42 | 50 | 538.84
70 | 358.97 |  | 70 | 363.89 | 70 | 560.8 | 70 | 565.9
100 | 367.9 |  | 100 | 371.5 | 100 | 517.74 | 100 | 520.96
140 | 346.07 |  | 140 | 349.14 | 140 | 344.45 | 140 | 347.67
200 | 322.42 |  | 200 | 325 | 200 | 332.73 | 200 | 335.51

## Sediment. _ Cp 30
Cp de trabajo | Peso de Mineral | Volumen de Pulpa | Grupo
25 | 595 | 2000 | G.1.4
30 | 595 | 1600 | G.3.2
35 | 595 | 1318 | G.3.3
40 | 595 | 1100 | G.1.4
45 | 595 | 940 | G.3.2
50 | 595 | 808 | G.3.3
Floculante : | 20 ml
Sin Floculante |  |  | Con Floculante
Cp 30 |  |  | Cp 30
T [s] | Altura [cm] |  | T [s] | Altura [cm]

## Sediment. _ Cp 45
Cp de trabajo | Peso de Mineral | Volumen de Pulpa | Grupo
25 | 595 | 2000 | G.1.4
30 | 595 | 1600 | G.3.2
35 | 595 | 1318 | G.3.3
40 | 595 | 1100 | G.1.4
45 | 595 | 940 | G.3.2
50 | 595 | 808 | G.3.3
Floculante : | 20 ml
Sin Floculante |  |  | Con Floculante
Cp 45 |  |  | Cp 45
T [s] | Altura [cm] |  | T [s] | Altura [cm]

## Filtración
Filtración
Cp de trabajo | Grupo |  | Preparar 5 a 6 litros de pulpa
35 | G.3.3
40 | G.3.2
45 | G.1.4
50 | G.3.3
55 | G.3.2
60 | G.1.4
Cp 40
Tiempo de Formación |  | 15 | 30 | 45 | 60 | 75 | 90
Tiempo deSecado
Agua
Peso Queque Humedo
Peso Queque Seco
Cp 55
Tiempo de Formación |  | 15 | 30 | 45 | 60 | 75 | 90
Tiempo deSecado
Agua
Peso Queque Humedo
Peso Queque Seco