## Corte en Seco
Corte en Seco
P.1
1082.85
Corte Riffle
|  |  | P.2.1 |  |  |  | P.2.2
|  |  | 615.6 |  |  |  | 464.5
Corte Incremento
| P.3.1 |  |  |  | P.3.2
| 320.75 |  |  |  | 291.13
| C. Rotatorio |  |  |  | C. Incremento
P.4.1 |  | P.4.2 |  | P.4.3 |  | P.4.2
158.2 |  | 161.32 |  | 135.8 |  | 152.78

## Densidad
Picnometria
|  | Valor | Valor | Valor | Valor | Valor | Valor
Picnometro | Nº | 0 | 8 | 12 | 13
Densidad Agua | d1
Pic. Vacio | P1 | 20.1977 | 23.516 | 21.46 | 20.3028
Pic. + Mx | P2 | 31.2123 | 34.309 | 30.1069 | 28.5628
Pic. + Mx + Agua | P3 | 53.1186 | 55.6223 | 52.186 | 51.0665
Pic. + Agua | P4 | 45.7622 | 48.4349 | 46.4155 | 45.5519
temp | 16.5ºC
Lectura Aparente
Valor
Peso Mineral | 152.51
Volumen Mineral | 90
Desplazamiento de Agua
Valor
Peso Mineral | 1522.46
Volumen Agua | 200
Volumen Pulpa | 253

## Ánalisis Granulométrico
Tamizaje Humedo
Muestra Seca
Muestras | Peso
P.4.1 | 157.97
P.4.2 | 161.09
Muestra Deslamada
Muestras | Peso
P.4.1 | 135.41
P.4.2 | 137.75
Tamizaje Seco
P.4.1 |  |  |  | P.4.2
T= 15 min |  | T= 20 min |  | T= 15 min |  | T= 20 min
Tamiz # | Peso Retenido | Tamiz # | Peso Retenido | Tamiz # | Peso Retenido | Tamiz # | Peso Retenido
8 | 3.79 | 8 | 3.4 | 8 | 4.54 | 8 | 4.12
12 | 29.82 | 12 | 29.76 | 12 | 31.9 | 12 | 31.84
16 | 23.74 | 16 | 23.42 | 16 | 27.03 | 16 | 27.04
20 | 21.21 | 20 | 21.57 | 20 | 17.47 | 20 | 17.57
30 | 14.43 | 30 | 14.48 | 30 | 15.1 | 30 | 15.09
40 | 10.52 | 40 | 10.55 | 40 | 10.53 | 40 | 10.58
50 | 8.5 | 50 | 8.48 | 50 | 8.22 | 50 | 8.06
70 | 7.7 | 70 | 7.48 | 70 | 7.53 | 70 | 7.6
100 | 5.19 | 100 | 5.21 | 100 | 4.69 | 100 | 4.69
140 | 4.51 | 140 | 4.54 | 140 | 4.74 | 140 | 4.76
200 | 3.92 | 200 | 3.88 | 200 | 4.19 | 200 | 4.18
-200 | 1.82 | -200 | 1.92 | -200 | 1.56 | -200 | 1.59
total | 135.15 | total | 134.69 | total | 137.5 | total | 137.12

## Sediment. _ Cp 35
Cp de trabajo | Peso de Mineral | Volumen de Pulpa | Grupo
25 | 595 | 2000 | G.1.4
30 | 595 | 1600 | G.3.2
35 | 595 | 1318 | G.3.3
40 | 595 | 1100 | G.1.4
45 | 595 | 940 | G.3.2
50 | 595 | 808 | G.3.3
Floculante : | 20 ml
Sin Floculante |  |  | Con Floculante
Cp 35 |  |  | Cp 35
T [s] | Altura [cm] |  | T [s] | Altura [cm]

## Sediment. _ Cp 50
Cp de trabajo | Peso de Mineral | Volumen de Pulpa | Grupo
25 | 595 | 2000 | G.1.4
30 | 595 | 1600 | G.3.2
35 | 595 | 1318 | G.3.3
40 | 595 | 1100 | G.1.4
45 | 595 | 940 | G.3.2
50 | 595 | 808 | G.3.3
Floculante : | 20 ml
Sin Floculante |  |  | Con Floculante
Cp 50 |  |  | Cp 50
T [s] | Altura [cm] |  | T [s] | Altura [cm]

## Filtración
Filtración
Cp de trabajo | Grupo |  | Preparar 5 a 6 litros de pulpa
35 | G.3.3
40 | G.3.2
45 | G.1.4
50 | G.3.3
55 | G.3.2
60 | G.1.4
Cp 35
Tiempo de Formación |  | 15 | 30 | 45 | 60 | 75 | 90
Tiempo deSecado
Agua
Peso Queque Humedo
Peso Queque Seco
Cp 50
Tiempo de Formación |  | 15 | 30 | 45 | 60 | 75 | 90
Tiempo deSecado
Agua
Peso Queque Humedo
Peso Queque Seco