## CS (15%) a 0.5
CORTE SIMPLE
CONSTANTES.
| Calibración Anillo Carga |  |  | [kg/dígito]
| Area de la Probeta |  |  | [cm²]
| Altura de la Probeta |  |  | [cm] | 2
| Volumen efectivo |  |  | [cm3]
Peso Específico de la Muestra
| Calibracion Dial Desplaz. Horizontal |  |  | [mm] | 0.002
| Calibracion Dial Desplaz. Vertical |  |  | [mm] | 0.01
| DR | 15%
VARIABLES.
| Peso de la muestra |  |  | [gr]
| Densidad Máxima |  |  | [gr/cm3] | 1.85
| Densidad Mínima |  |  | [gr/cm3] | 1.328
| Densidad Seca |  |  | [gr/cm3] | 1.387
Relacion de vacios
| Tension Normal |  |  | [kg/cm² | 0.5
| Carga Aplicada |  |  | [kgf]
| consolidació inicial |  |  | [mm] | -0.17
|  |  | calibracion carga horizontal |  |  | *0.0917kg/dig
|  |  |  | Deformación | Deformación | Carga
|  |  |  | Horizontal | Vertical | Horizontal
|  |  |  | 0 | 0 | 0
|  |  |  | 10 | 0 | 7
|  |  |  | 20 | 0 | 13
|  |  |  | 30 | -0.5 | 18
|  |  |  | 40 | -1 | 20
|  |  |  | 50 | -1.3 | 23
|  |  |  | 60 | -1.5 | 27
|  |  |  | 70 | -1.8 | 30
|  |  |  | 80 | -2 | 34
|  |  |  | 90 | -2.5 | 36
|  |  |  | 100 | -3 | 38
|  |  |  | 120 | -4 | 43
|  |  |  | 140 | -5 | 46
|  |  |  | 160 | -6 | 49
|  |  |  | 180 | -7 | 52
|  |  |  | 200 | -8 | 55
|  |  |  | 220 | -8.5 | 59
|  |  |  | 240 | -9 | 62
|  |  |  | 260 | -9.5 | 66
|  |  |  | 280 | -10 | 69
|  |  |  | 300 | -11 | 70
|  |  |  | 400 | -14 | 80
|  |  |  | 500 | -18 | 89
|  |  |  | 600 | -20.1 | 95
|  |  |  | 700 | -22.5 | 100
Observaciones: |  |  |  | 800 | -25 | 104
|  |  |  | 900 | -27.5 | 107
|  |  |  | 1000 | -28.5 | 111
Fecha: |  |  |  | 1100 | -30 | 114
|  |  |  | 1200 | -31 | 116
|  |  |  | 1300 | -32.5 | 119
|  |  |  | 1400 | -33.5 | 121
|  |  |  | 1500 | -34 | 124
|  |  |  | 1600 | -35 | 125
|  |  |  | 1700 | -35.5 | 127
|  |  |  | 1800 | -36 | 128
|  |  |  | 1900 | -36.5 | 130
|  |  |  | 2000 | -37 | 131
|  |  |  | 2100 | -37.5 | 133
|  |  |  | 2200 | -38 | 135
|  |  |  | 2300 | -38.2 | 137
|  |  |  | 2400 | -38.5 | 137
|  |  |  | 2500 | -39 | 138
|  |  |  | 2600 | -39.2 | 139
|  |  |  | 2700 | -39.7 | 139
|  |  |  | 2800 | -40 | 140
|  |  |  | 2900 | -40.5 | 142
|  |  |  | 3000 | -41 | 142
3100
3200

## CS (70%) a 0.5
CORTE SIMPLE
CONSTANTES.
| Calibración Anillo Carga |  | [kg/dígito]
| Area de la Probeta |  | [cm²] | 38.48451
| Altura de la Probeta |  | [cm] | 2
| Volumen efectivo |  | [cm3]
Peso Específico de la Muestra
| Calibracion Dial Desplaz. Horizontal |  | [mm] | 0.002
| Calibracion Dial Desplaz. Vertical |  | [mm] | 0.01
| DR |  |  | 70%
VARIABLES.
| Peso de la muestra |  | [gr]
| Densidad Máxima |  | [gr/cm3] | 1.85
| Densidad Mínima |  | [gr/cm3] | 1.328
| Densidad Seca |  | [gr/cm3] | 1.655
Relacion de vacios
| Tension Normal |  | [kg/cm² | 0.5
| Carga Aplicada |  | [kgf]
| consolidación inicial |  | [mm] | 0.21
| Humedad |  |  | 5%
|  | calibracion carga horizontal |  |  | *0.0917 kg/dig
|  |  | Deformación | Deformación | Carga
|  |  | Horizontal | Vertical | Horizontal
|  |  | 0 | 0 | 22
|  |  | 10 | 0.3 | 37
|  |  | 20 | 0.8 | 47
|  |  | 30 | 1 | 54
|  |  | 40 | 1.5 | 59
|  |  | 50 | 2 | 62
|  |  | 60 | 2.3 | 66
|  |  | 70 | 2.7 | 69
|  |  | 80 | 3 | 71
|  |  | 90 | 3.3 | 74
|  |  | 100 | 3.5 | 76
|  |  | 120 | 4 | 80
|  |  | 140 | 4.8 | 84
|  |  | 160 | 5 | 88
|  |  | 180 | 5.5 | 90
|  |  | 200 | 6 | 94
|  |  | 220 | 6.3 | 97
|  |  | 240 | 6.8 | 99
|  |  | 260 | 7 | 101
|  |  | 280 | 7.3 | 104
|  |  | 300 | 7.8 | 105
|  |  | 400 | 8.6 | 115
|  |  | 500 | 9.3 | 121
|  |  | 600 | 10 | 126
|  |  | 700 | 10.1 | 130
|  |  | 800 | 10.5 | 133
|  |  | 900 | 10.7 | 136
|  |  | 1000 | 10.8 | 139
|  |  | 1100 | 10.8 | 142
|  |  | 1200 | 10.4 | 145
|  |  | 1300 | 10 | 146
|  |  | 1400 | 9.9 | 147.5
|  |  | 1500 | 9.3 | 149
|  |  | 1600 | 8.9 | 151
|  |  | 1700 | 8.2 | 152
|  |  | 1800 | 7.8 | 153
1900
2000
2100
2200
2300
2400
2500
2600
2700
2800
2900
3000
3100
3200
UNIVERSIDAD DE CHILE
Facultada de Ciencias Físicas y Matemáticas
Departamento de Ing. Civil

## CS (70%) a 1
CORTE SIMPLE
CONSTANTES.
| Calibración Anillo Carga |  | [kg/dígito]
| Area de la Probeta |  | [cm²]
| Altura de la Probeta |  | [cm]
| Volumen efectivo |  | [cm3]
Peso Específico de la Muestra
| Calibracion Dial Desplaz. Horizontal |  | [mm] | 0.002
| Calibracion Dial Desplaz. Vertical |  | [mm] | 0.01
DR
VARIABLES.
| Peso de la muestra |  | [gr]
| Densidad Máxima |  | [gr/cm3] | 1.85
| Densidad Mínima |  | [gr/cm3] | 1.328
| Densidad Seca |  | [gr/cm3] | 1.655
Relacion de vacios
| Tension Normal |  | [kg/cm²
| Carga Aplicada |  | [kgf]
| consolidación inicial |  | [mm] | -0.14
|  | calibracion carga horizontal |  |  | *0.0917 kg/dig
|  |  | Deformación | Deformación | Carga
|  |  | Horizontal | Vertical | Horizontal
|  |  | 0 | 0 | 0
|  |  | 10 | -0.5 | 24
|  |  | 20 | -1 | 39
|  |  | 30 | -1.5 | 49
|  |  | 40 | -2 | 55
|  |  | 50 | -2.5 | 64
|  |  | 60 | -2.8 | 70
|  |  | 70 | -3 | 75
|  |  | 80 | -3.5 | 80
|  |  | 90 | -4 | 85
|  |  | 100 | -4.5 | 87
|  |  | 120 | -5 | 96
|  |  | 140 | -6 | 104
|  |  | 160 | -7 | 110
|  |  | 180 | -8 | 116
|  |  | 200 | -9 | 120
|  |  | 220 | -9.25 | 123
|  |  | 240 | -10 | 129
|  |  | 260 | -11 | 134
|  |  | 280 | -11.5 | 138
|  |  | 300 | -12.5 | 141
|  |  | 400 | -14.5 | 152
|  |  | 500 | -16.5 | 160
|  |  | 600 | -18.5 | 168
|  |  | 700 | -19.5 | 173
|  |  | 800 | -21 | 180
|  |  | 900 | -22.5 | 182
|  |  | 1000 | -23.5 | 188
|  |  | 1100 | -24.5 | 193
|  |  | 1200 | -25.5 | 196
|  |  | 1300 | -27 | 200
|  |  | 1400 | -28 | 201
|  |  | 1500 | -29 | 204
|  |  | 1600 | -30 | 206
|  |  | 1700 | -30.5 | 210
|  |  | 1800 | -31.5 | 212
|  |  | 1900 | -32.5 | 212
|  |  | 2000 | -33.2 | 215
|  |  | 2100 | -34.2 | 217
|  |  | 2200 | -35 | 219
|  |  | 2300 | -36 | 218
|  |  | 2400 | -36.5 | 220
|  |  | 2500 | -37.5 | 220
|  |  | 2600 | -38 | 224
|  |  | 2700 | -39 | 227
|  |  | 2800 | -39.5 | 226
2900
3000
3100
3200
UNIVERSIDAD DE CHILE
Facultada de Ciencias Físicas y Matemáticas
Departamento de Ing. Civil

## CS (15%) a 2
CORTE SIMPLE
CONSTANTES.
| Calibración Anillo Carga |  | [kg/dígito]
| Area de la Probeta |  | [cm²]
| Altura de la Probeta |  | [cm] | 2
| Volumen efectivo |  | [cm3]
Peso Específico de la Muestra
| Calibracion Dial Desplaz. Horizontal |  | [mm] | 0,01
| Calibracion Dial Desplaz. Vertical |  | [mm] | 0,01
| DR | 15%
| Diametro | 7 cm | g t | 1.456
VARIABLES.
| Peso de la muestra |  | [gr] | 106.66
| Densidad Máxima |  | [gr/cm3] | 1.85
| Densidad Mínima |  | [gr/cm3] | 1.328
| Densidad Seca |  | [gr/cm3] | 1387
Relacion de vacios
| Tension Normal |  | [kg/cm² |  |  | 5.497787
| Carga Aplicada |  | [kgf]
| consolidació inicial |  | [mm] | 62 rayas
*0.0472 kg/dig
|  |  | Deformación | Deformación | Carga
|  |  | Horizontal | Vertical | Horizontal
|  |  | 0 | 0 | 0
|  |  | 10 | -1 | 105
|  |  | 20 | -3 | 165
|  |  | 30 | -5 | 214
|  |  | 40 | -8 | 251
|  |  | 50 | -9 | 280
|  |  | 60 | -11 | 305
|  |  | 70 | -12 | 297
|  |  | 80 | -13 | 322
|  |  | 90 | -15 | 351
|  |  | 100 | -16 | 377
|  |  | 120 | -18 | 414
|  |  | 140 | -20 | 447
|  |  | 160 | -22 | 479
|  |  | 180 | -23 | 504
|  |  | 200 | -24 | 526
|  |  | 220 | -25 | 548
|  |  | 240 | -25.5 | 567
|  |  | 260 | -26 | 580
|  |  | 280 | -27 | 594
|  |  | 300 | -27.5 | 605
|  |  | 400 | -28 | 640
|  |  | 500 | -31 | 658
|  |  | 600 | -33 | 666
|  |  | 700 | -35 | 666
Observaciones: |  |  | 800 | -39 | 652
|  |  | 900 | -44 | 643
|  |  | 1000 | -51 | 639
Fecha: |  |  | 1100 | -60 | 627
|  |  | 1200 | -70 | 610
|  |  | 1300 | -82 | 600
|  |  | 1400 | -95 | 594
|  |  | 1500 | -110 | 589
1600
1700
1800
1900
2000
2100
2200
2300
2400
2500
2600
2700
2800
2900
3000
3100
3200