## 1 -2 densa
Ensayo Corte Directo (ASTM D3080-72)
Grupo: | de 14 a 16 | [5 empty] | Curso:
Muestra: | arena suelta | densa | [5 empty] | Fecha: |  | 2005-08-08
DR: 80%
Datos de confección
Area Probeta |  |  | [cm²] | 900 |  |  |  | Contenido Humedad Natural |  |  | [%] | 5
Altura |  |  | [cm] | 13.56 |  |  |  | Densidad Húmeda |  |  | [g/cm3] | 1.7115
Volumen |  |  | [cm³] | 12204 |  |  |  | Densidad Seca |  |  | [g/cm3] | 1.63
Peso de la muestra |  |  | [gm] | 20887.146 |  |  |  | Relacion de vacios
Consolidación |  |  | [mm] | 174 |  | 225,5-27= |  | Grado de Saturacion Inicial |  |  | [%]
Calibración Anillo |  |  | [kg/div ] | 7.6933 |  | 198.5 |  | Tension Normal |  |  | [kg/cm²] | 1 y 2
Calibración Dial Vertical |  |  | [mm] | 0.01 |  |  |  | Carga Aplicada |  |  | [kgf] | 900 y 1800
Calibración Dial Horizontal |  |  | [mm] | 0.01
Datos |  |  | 0.1 mm
Desplazam. | Fuerza de |  | Desplazam. |  | Desplazam. |  | Fuerza de |  | Desplazam. |  | Desplazam. |  | Fuerza de | Desplazam.
Horizontal | Corte |  | Vertical |  | Horizontal |  | Corte |  | Vertical |  | Horizontal |  | Corte | Vertical
0 | 0 |  | 0 |  | 700 |  | 145 |  | 95 |  | 3000 |  | 162 | 185
10 | 4 |  | 0 |  | 800 |  | 145 |  | 123 |  | 3100 |  | 162 | 183
20 | 6 |  | -0.5 |  | 900 |  | 145 |  | 149 |  | 3200 |  | 162 | 182
30 | 12 |  | -1 |  | 1000 |  | 145 |  | 170 |  | 3300 |  | 162 | 180.5
40 | 19 |  | -2.5 |  | 1100 |  | 141 |  | 187 |  | 3400 |  | 162 | 179
50 | 25 |  | -4.5 |  | 1200 |  | 135 |  | 199 |  | 3500 |  | 162 | 177
60 | 30 |  | -6 |  | 1300 |  | 128 |  | 208 |  | 3600 |  | 162 | 175.5
70 | 34 |  | -8 |  | 1400 |  | 123 |  | 215 |  | 3700 |  | 162 | 174
80 | 37 |  | -10 |  | 1500 |  | 118 |  | 219 |  | 3800
90 | 41 |  | -12 |  | 1600 |  | 115 |  | 222 |  | 3900
100 | 44 |  | -15 |  | 1700 |  | 112 |  | 223 |  | 4000
120 | 51 |  | -18 |  | 1800 |  | 110 |  | 224 |  | 4100
140 | 58 |  | -21 |  | 1900 |  | 109 |  | 224.5 |  | 4200
160 | 64 |  | -22.5 |  | 2000 |  | 107 |  | 225 |  | 4300
180 | 70 |  | -24 |  | 2100 |  | 107 |  | 225.5 |  | 4400
200 | 77 |  | -25 |  | 2200 |  | 107 |  | 225.5 |  | 4500
250 | 93 |  | -22 |  | 2300 |  | 106 |  | 225.5 |  | 4600
300 | 107 |  | -17 |  | 2400 |  | 106 |  | 225.5 |  | 4700
350 | 119 |  | -9 |  | 2500 |  | 155 |  | 196 |  | 4800
400 | 127 |  | -1 |  | 2600 |  | 158 |  | 193 |  | 4900
450 | 133 |  | 13 |  | 2700 |  | 160 |  | 190.5 |  | 5000
500 | 138 |  | 38 |  | 2800 |  | 161 |  | 188.5 |  | 5100
600 | 143 |  | 66 |  | 2900 |  | 162 |  | 187 |  | 5200
Observaciones: |  |  | del 2400 allado sale conal nueva consolidacion 225,5-27 despus los datos son del segundo ensay0 con la nueva consolidacion
UNIVERSIDAD DE CHILE
Facultada de Ciencias Físicas y Matemáticas
Departamento de Ing. Civil

## 2-4 suelta
Ensayo Corte Directo (ASTM D3080-72)
Grupo: | de 16 a 18 |  |  |  | Curso:
Muestra: | arena suelta |  |  |  |  | Fecha: |  | 2005-08-22
DR: 15 %
Datos de confección
Area Probeta |  | [cm²] | 900 |  |  | Contenido Humedad Natural |  |  | [%] | 5
Altura |  | [cm] | 13.56 |  |  | Densidad Húmeda |  |  | [g/cm3] | 1.5645
Volumen |  | [cm³] | 12204 |  |  | Densidad Seca |  |  | [g/cm3] | 1.49
Peso de la muestra |  | [gm] | 20889 |  |  | Relacion de vacios
Consolidación |  | [mm] |  |  |  | Grado de Saturacion Inicial |  |  | [%]
Calibración Anillo |  | [kg/div ] | 7.6933 |  |  | Tension Normal |  |  | [kg/cm²] | 2 y 4
Calibración Dial Vertical |  | [mm] | 0.01 |  |  | Carga Aplicada |  |  | [kgf] | 1800 y 3600
Calibración Dial Horizontal |  | [mm] | 0.01
Datos
Desplazam. | Fuerza de | Desplazam. |  | Desplazam. | Fuerza de |  | Desplazam. |  | Desplazam. |  | Fuerza de | Desplazam.
Horizontal | Corte | Vertical |  | Horizontal | Corte |  | Vertical |  | Horizontal |  | Corte | Vertical
0 | 0 | 0 |  | 700 | 141 |  | 72 |  | 3000 |  | 306 | 141
10 | 1 | 0 |  | 800 | 145 |  | 74 |  | 3100 |  | 306 | 144
20 | 8 | 0 |  | 900 | 150 |  | 75 |  | 3200 |  | 306 | 147
30 | 14 | 0 |  | 1000 | 154 |  | 75 |  | 3300
40 | 20 | 0 |  | 1100 | 157.5 |  | 75 |  | 3400
50 | 26 | 1 |  | 1200 | 161 |  | 75 |  | 3500
60 | 31 | 3 |  | 1300 | 164 |  | 74 |  | 3600
70 | 37 | 5 |  | 1400 | 167 |  | 73 |  | 3700
80 | 42 | 7 |  | 1500 | 168.5 |  | 72 |  | 3800
90 | 46 | 9 |  | 1600 | 170 |  | 70 |  | 3900
100 | 54 | 11 |  | 1700 | 171 |  | 69 |  | 4000
120 | 61 | 15 |  | 1800 | 172 |  | 67 |  | 4100
140 | 68 | 20 |  | 1900 | 172.5 |  | 65.5 |  | 4200
160 | 74 | 24 |  | 2000 | 173 |  | 63.5 |  | 4300
180 | 80 | 29 |  | 2100 | 173 |  | 62 |  | 4400
200 | 85 | 32 |  | 2200 | 173 |  | 61 |  | 4500
250 | 96 | 40 |  | 2300 | 173 |  | 60 |  | 4600
300 | 105 | 46 |  | 2400 | 263 |  | 115 |  | 4700
350 | 113 | 52 |  | 2500 | 291 |  | 124 |  | 4800
400 | 119 | 57 |  | 2600 | 299 |  | 129 |  | 4900
450 | 125 | 61 |  | 2700 | 302 |  | 134 |  | 5000
500 | 129 | 64 |  | 2800 | 305 |  | 136.5 |  | 5100
600 | 135 | 69 |  | 2900 | 306 |  | 139 |  | 5200
Observaciones:
UNIVERSIDAD DE CHILE
Facultada de Ciencias Físicas y Matemáticas
Departamento de Ing. Civil