## 1 densa
Ensayo Corte Directo (ASTM D3080-72)
Grupo: | de 14 a 16 |  |  |  |  | Curso:
Muestra: | arena suelta | densa |  |  |  |  | Fecha: |  | 2005-08-29
consolidación: 249* 0.01 mm
DR: 70%
Datos de confección
Area Probeta |  |  | [cm²] | 900 |  |  | Contenido Humedad Natural |  |  |  | [%] | 5
Altura |  |  | [cm] | 13.56 |  |  | Densidad Húmeda |  |  |  | [g/cm3] | 1.63
Volumen |  |  | [cm³] | 12204 |  |  | Densidad Seca |  |  |  | [g/cm3]
Peso de la muestra |  |  | [gm] | 20889 |  |  | Relacion de vacios
Consolidación |  |  | [mm] | 203 rayas |  |  | Grado de Saturacion Inicial |  |  |  | [%]
Calibración Anillo |  |  | [kg/div ] | 7.6933 |  |  | Tension Normal |  |  |  | [kg/cm²] | 1
Calibración Dial Vertical |  |  | [mm] | 0.01 |  |  | Carga Aplicada |  |  |  | [kgf] | 900
Calibración Dial Horizontal |  |  | [mm] | 0.01
Datos |  |  | 0.1 mm |  |  | 7.6933 Kgf
Desplazam. | Fuerza de |  | Desplazam. |  | Desplazam. | Fuerza de |  | Desplazam. |  |  | Desplazam. |  | Fuerza de | Desplazam.
Horizontal | Corte |  | Vertical |  | Horizontal | Corte |  | Vertical |  |  | Horizontal |  | Corte | Vertical
0 | 0 |  | 0 |  | 700 | 142 |  | 39 |  |  | 3000 |  | 95 | 216.2
10 | 8 |  | 0 |  | 800 | 142 |  | 64 |  |  | 3100 |  | 93 | 215.6
20 | 17 |  | -1 |  | 900 | 142 |  | 89 |  |  | 3200 |  | 93 | 215
30 | 23 |  | -2.5 |  | 1000 | 142 |  | 112 |  |  | 3300 |  | 92 | 214
40 | 27 |  | -5 |  | 1100 | 140 |  | 135 |  |  | 3400 |  | 90 | 212.5
50 | 32 |  | -7 |  | 1200 | 136 |  | 155 |  |  | 3500 |  | 90 | 211.5
60 | 35 |  | -8 |  | 1300 | 128 |  | 171 |  |  | 3600 |  | 89 | 210
70 | 40 |  | -10 |  | 1400 | 122 |  | 183 |  |  | 3700 |  | 89 | 208
80 | 42 |  | -12 |  | 1500 | 116 |  | 191.5 |  |  | 3800 |  | 88 | 206.5
90 | 44 |  | -14 |  | 1600 | 111 |  | 197 |  |  | 3900 |  | 88 | 205.5
100 | 48 |  | -16 |  | 1700 | 108 |  | 201 |  |  | 4000 |  | 88 | 204
120 | 54 |  | -19 |  | 1800 | 105 |  | 204 |  |  | 4100 |  | 88 | 202.5
140 | 60 |  | -22 |  | 1900 | 104 |  | 207 |  |  | 4200
160 | 66 |  | -23.5 |  | 2000 | 103 |  | 208 |  |  | 4300
180 | 71 |  | -25 |  | 2100 | 101 |  | 209 |  |  | 4400
200 | 76 |  | -26.5 |  | 2200 | 101 |  | 211 |  |  | 4500
250 | 89 |  | -28 |  | 2300 | 100 |  | 212.5 |  |  | 4600
300 | 101 |  | -27 |  | 2400 | 99 |  | 213.5 |  | 198.5 | 4700
350 | 111 |  | -24 |  | 2500 | 99 |  | 215 |  |  | 4800
400 | 120 |  | -19 |  | 2600 | 98 |  | 215.5 |  |  | 4900
450 | 128 |  | -12 |  | 2700 | 97 |  | 215.6 |  |  | 5000
500 | 131 |  | -3 |  | 2800 | 96 |  | 216 |  |  | 5100
600 | 137 |  | 17 |  | 2900 | 95 |  | 216.1 |  |  | 5200
Observaciones: |  |  | del 2400 allado sale conal nueva consolidacion 225,5-27 despus los datos son del segundo ensay0 con la nueva consolidacion
UNIVERSIDAD DE CHILE
Facultada de Ciencias Físicas y Matemáticas
Departamento de Ing. Civil

## 2 suelta
Ensayo Corte Directo (ASTM D3080-72)
Grupo: | [5 empty] | Curso:
Muestra: | arena suelta | suelta |  |  |  |  | Fecha: |  | 2005-08-29
consolidación: * 0.01 mm
DR: 15%
Datos de confección
Area Probeta |  |  | [cm²] | 900 |  |  | Contenido Humedad Natural |  |  | [%] | 5
Altura |  |  | [cm] | 13.56 |  |  | Densidad Húmeda |  |  | [g/cm3]
Volumen |  |  | [cm³] | 12204 |  |  | Densidad Seca |  |  | [g/cm3] | 1.49
Peso de la muestra |  |  | [gm] | 19092 |  |  | Relacion de vacios
Consolidación |  |  | [mm] |  |  |  | Grado de Saturacion Inicial |  |  | [%]
Calibración Anillo |  |  | [kg/div ] | 7.6933 |  |  | Tension Normal |  |  | [kg/cm²] | 2
Calibración Dial Vertical |  |  | [mm] | 0.01 |  |  | Carga Aplicada |  |  | [kgf] | 1800
Calibración Dial Horizontal |  |  | [mm] | 0.01
Datos |  |  | 0.1 mm |  |  | 7.6933 Kgf
Desplazam. | Fuerza de |  | Desplazam. |  | Desplazam. | Fuerza de |  | Desplazam. |  | Desplazam. |  | Fuerza de | Desplazam.
Horizontal | Corte |  | Vertical |  | Horizontal | Corte |  | Vertical |  | Horizontal |  | Corte | Vertical
0 | 0 |  | 0 |  | 700 | 182 |  | -20.5 |  | 3000 |  | 170 | 118.9
10 | 10 |  | -0.3 |  | 800 | 189 |  | -12 |  | 3100
20 | 17 |  | -1 |  | 900 | 194 |  | -1.5 |  | 3200
30 | 24 |  | -2 |  | 1000 | 197 |  | 9.5 |  | 3300
40 | 31 |  | -2.5 |  | 1100 | 199 |  | 21 |  | 3400
50 | 36 |  | -3 |  | 1200 | 200 |  | 31 |  | 3500
60 | 42 |  | -5 |  | 1300 | 200 |  | 45 |  | 3600
70 | 46 |  | -6 |  | 1400 | 200 |  | 57 |  | 3700
80 | 52 |  | -7.5 |  | 1500 | 199 |  | 68.5 |  | 3800
90 | 56 |  | -10 |  | 1600 | 198 |  | 79.5 |  | 3900
100 | 60 |  | -11 |  | 1700 | 194 |  | 89 |  | 4000
120 | 68 |  | -15 |  | 1800 | 190 |  | 97 |  | 4100
140 | 75 |  | -17.5 |  | 1900 | 185 |  | 103 |  | 4200
160 | 82 |  | -20.5 |  | 2000 | 182 |  | 108.5 |  | 4300
180 | 88 |  | -23 |  | 2100 | 177.8 |  | 112 |  | 4400
200 | 94 |  | -25 |  | 2200 | 176.9 |  | 115 |  | 4500
250 | 106 |  | -29.3 |  | 2300 | 175.3 |  | 117 |  | 4600
300 | 119 |  | -32 |  | 2400 | 173.8 |  | 118 |  | 4700
350 | 129 |  | -33.1 |  | 2500 | 172.2 |  | 119 |  | 4800
400 | 139 |  | -33.5 |  | 2600 | 171.8 |  | 119.5 |  | 4900
450 | 147 |  | -33 |  | 2700 | 170 |  | 119.5 |  | 5000
500 | 156.5 |  | -31.5 |  | 2800 | 170 |  | 119.1 |  | 5100
600 | 170.5 |  | -27 |  | 2900 | 170 |  | 119 |  | 5200
Observaciones: |  |  | del 2400 allado sale conal nueva consolidacion 225,5-27 despus los datos son del segundo ensay0 con la nueva consolidacion
UNIVERSIDAD DE CHILE
Facultada de Ciencias Físicas y Matemáticas
Departamento de Ing. Civil