## 0%
Ensayo Compresión No Confinada (ASTM 2166-66)
Calibración: |  | 0.001´´ plg * raya | [6 empty] | Area Corregida: |  |  | Ac = | Ap
dial vertical | = | [11 empty] | 1 - e
Calibración: |  | 0,3967 Kg / raya
carga | = | [5 empty] | Ayudante
Fecha: | = | [5 empty] | Paulina Ruiz
Grupo Vargas
Grupo: | Grupo 1B
Datos Probeta |  | Natural |  | Remoldeada |  | Rem. + W% |  | Datos Molde
Diámetro | [cm] | 5.035 |  | 5.02 |  |  |  | Diámetro |  | [cm] | 5
Altura | [cm] | 10.14 |  | 10 |  |  |  | Altura |  | [cm] | 10
Area | [cm2] | 19.918 | [5 empty] | Area |  | [cm2]
Volumen | [cm3] | [6 empty] | Volumen |  | [cm3]
Peso | [g] | 362.6
Humedad de Confección Prob. Natural | [7 empty] | Humedad de Confección Prob. Remoldeada
[8 empty] | Humedad Aparente |  |  |  | [%] | 0
Peso Cápsula |  |  | [g] |  |  |  |  | Peso Cápsula |  |  |  | [g]
Peso Cáps.+ S. Humedo |  |  | [g] |  |  |  |  | Peso Cáps.+ S. Humedo |  |  |  | [g]
Peso Cáps.+ S. Seco |  |  | [g] |  |  |  |  | Peso Cáps.+ S. Seco |  |  |  | [g]
Peso Agua |  |  | [g] |  |  |  |  | Peso Agua |  |  |  | [g]
Humedad |  |  | [%] |  |  |  |  | Humedad |  |  |  | [%]
Deformación | Carga |  |  |  | Probeta |  |  | Deformación |  | Carga |  |  |  | Probeta
en | Probeta |  | Probeta |  | Rem. + W% |  |  | en |  | Probeta |  | Probeta |  | Rem. + W%
0.001´´ | Natural |  | Remoldeada |  | 0% |  |  | 0.001´´ |  | Natural |  | Remoldeada |  | 0%
5 | 9 |  | 1 |  |  |  |  | 120 |  | 27
10 | 13 |  | 3 |  |  |  |  | 140 |  | 23
15 | 20 |  | 5 |  |  |  |  | 160 |  | 14
20 | 28 |  | 8 |  |  |  |  | 180 |  | 7
25 | 32 |  | 10 |  |  |  |  | 200
30 | 34 |  | 12 |  |  |  |  | 250
35 | 34 |  | 14 |  |  |  |  | 300
40 | 35 |  | 18 |  |  |  |  | 350
45 | 33 |  | 19 |  |  |  |  | 400
50 | 31 |  | 20 |  |  |  |  | 450
60 | 30 |  | 21 |  |  |  |  | 500
70 | 29 |  | 21 |  |  |  |  | 600
80 | 29 |  | 20 |  |  |  |  | 700
90 | 29 |  | 19 |  |  |  |  | 800
100 | 28 |  | 18 |  |  |  |  | 900
Observaciones:
UNIVERSIDAD DE CHILE
Facultada de Ciencias Físicas y Matemáticas
Departamento de Ing. Civil

## 2%
Ensayo Compresión No Confinada (ASTM 2166-66)
Calibración: |  | 0.001´´ plg * raya | [6 empty] | Area Corregida: |  |  | Ac = | Ap
dial vertical | = | [11 empty] | 1 - e
Calibración: |  | 0,3967 Kg / raya
carga | = | [5 empty] | Ayudante
Fecha: | = | [5 empty] | Paulina Ruiz
Grupo Pimentel
Grupo: | Grupo 1B
Datos Probeta |  | Natural |  | Remoldeada |  | Rem. + W% |  | Datos Molde
Diámetro | [cm] | 4.98 | [5 empty] | Diámetro |  | [cm] | 4.98
Altura | [cm] | 10.1 | [5 empty] | Altura |  | [cm] | 9.83
Area | [cm2] | [6 empty] | Area |  | [cm2]
Volumen | [cm3] | 196.73 | [5 empty] | Volumen |  | [cm3] | 191.47
Peso | [g] | 350
Humedad de Confección Prob. Natural | [7 empty] | Humedad de Confección Prob. Remoldeada
[8 empty] | Humedad Aparente |  |  |  | [%] | 2
Peso Cápsula |  |  | [g] |  |  |  |  | Peso Cápsula |  |  |  | [g]
Peso Cáps.+ S. Humedo |  |  | [g] |  |  |  |  | Peso Cáps.+ S. Humedo |  |  |  | [g]
Peso Cáps.+ S. Seco |  |  | [g] |  |  |  |  | Peso Cáps.+ S. Seco |  |  |  | [g]
Peso Agua |  |  | [g] |  |  |  |  | Peso Agua |  |  |  | [g]
Humedad |  |  | [%] |  |  |  |  | Humedad |  |  |  | [%]
Deformación | Carga |  |  |  | Probeta |  |  | Deformación |  | Carga |  |  |  | Probeta
en | Probeta |  | Probeta |  | Rem. + W% |  |  | en |  | Probeta |  | Probeta |  | Rem. + W%
0.001´´ | Natural |  | Remoldeada |  | 2% |  |  | 0.001´´ |  | Natural |  | Remoldeada
5 | 3 |  |  |  | 2 |  |  | 120
10 | 8 |  |  |  | 4 |  |  | 140
15 | 15 |  |  |  | 6.5 |  |  | 160
20 | 21 |  |  |  | 9 |  |  | 180
25 | 24 |  |  |  | 11.5 |  |  | 200
30 | 25 |  |  |  | 13 |  |  | 250
35 | 25 |  |  |  | 13.5 |  |  | 300
40 | 26 |  |  |  | 14 |  |  | 350
45 | 26 |  |  |  | 14.5 |  |  | 400
50 | 24 |  |  |  | 14.5 |  |  | 450
60 | 18 |  |  |  | 14.5 |  |  | 500
70 | 18 |  |  |  | 14.5 |  |  | 600
80 | 18 |  |  |  | 14.5 |  |  | 700
90 | 18 |  |  |  | 14.5 |  |  | 800
100 | 18 |  |  |  | 14.5 |  |  | 900
Observaciones:
UNIVERSIDAD DE CHILE
Facultada de Ciencias Físicas y Matemáticas
Departamento de Ing. Civil

## 4%
Ensayo Compresión No Confinada (ASTM 2166-66)
Calibración: |  | 0.001´´ plg * raya | [6 empty] | Area Corregida: |  |  | Ac = | Ap
dial vertical | = | [11 empty] | 1 - e
Calibración: |  | 0,3967 Kg / raya
carga | = | [5 empty] | Nombres de los Alumnos
Fecha: | = | 2005-09-05 |  |  |  |  | Abelardo Julio (mecesup)
Este ensayo lo hice para que tuvie-
Grupo: | Grupo 2B | [5 empty] | ran otro punto de comparacion
Datos Probeta |  | Natural |  | Remoldeada |  | Rem. + W% |  | Datos Molde
Diámetro | [cm] | 5.06 |  |  |  | 5.01 |  | Diámetro |  | [cm] | 5.01
Altura | [cm] | 10.06 |  |  |  | 10.03 |  | Altura |  | [cm] | 10.03
Area | [cm2] | 20.109 |  |  |  | 19.714 |  | Area |  | [cm2] | 19.714
Volumen | [cm3] | 202.297 |  |  |  | 197.73 |  | Volumen |  | [cm3] | 197.73
Peso | [g] | 355.8 |  |  |  | 348
Humedad de Confección Prob. Natural | [7 empty] | Humedad de Confección Prob. Remoldeada
[8 empty] | Humedad Aparente |  |  |  | [%] | 4
Peso Cápsula |  |  | [g] | Ver despues |  |  |  | Peso Cápsula |  |  |  | [g] | Ver Despues
Peso Cáps.+ S. Humedo |  |  | [g] |  |  |  |  | Peso Cáps.+ S. Humedo |  |  |  | [g]
Peso Cáps.+ S. Seco |  |  | [g] |  |  |  |  | Peso Cáps.+ S. Seco |  |  |  | [g]
Peso Agua |  |  | [g] |  |  |  |  | Peso Agua |  |  |  | [g]
Humedad |  |  | [%] |  |  |  |  | Humedad |  |  |  | [%]
Deformación | Carga |  |  |  | Probeta |  |  | Deformación |  | Carga |  |  |  | Probeta
en | Probeta |  | Probeta |  | Rem. + W% |  |  | en |  | Probeta |  | Probeta |  | Rem. + W%
0.001´´ | Natural |  | Remoldeada |  | 4% |  |  | 0.001´´ |  | Natural |  | Remoldeada |  | 4%
5 | 1 |  |  |  | 0 |  |  | 120 |  | 27 |  |  |  | 3.2
10 | 2.6 |  |  |  | 0 |  |  | 140 |  | FALLA |  |  |  | 4.2
15 | 3.8 |  |  |  | 0 |  |  | 160 | [5 empty] | 5
20 | 5.5 |  |  |  | 0.2 |  |  | 180 | [5 empty] | 6
25 | 7 |  |  |  | 0.25 |  |  | 200 | [5 empty] | 8
30 | 8.2 |  |  |  | 0.5 |  |  | 250 | [5 empty] | 12
35 | 10.5 |  |  |  | 0.5 |  |  | 300 | [5 empty] | 15
40 | 12.8 |  |  |  | 0.75 |  |  | 350 | [5 empty] | 18.5
45 | 14.8 |  |  |  | 1 |  |  | 400 | [5 empty] | 24
50 | 17.2 |  |  |  | 1 |  |  | 450 | [5 empty] | 24.3
60 | 20.8 |  |  |  | 1.2 |  |  | 500 | [5 empty] | 26
70 | 23.5 |  |  |  | 1.4 |  |  | 600 | [5 empty] | FALLA
80 | 25.2 |  |  |  | 1.5 |  |  | 700
90 | 26.5 |  |  |  | 2 |  |  | 800
100 | 27 |  |  |  | 2.5 |  |  | 900
Observaciones:
UNIVERSIDAD DE CHILE
Facultada de Ciencias Físicas y Matemáticas
Departamento de Ing. Civil

## 1%
Ensayo Compresión No Confinada (ASTM 2166-66)
Calibración: |  | 0.001´´ plg * raya | [6 empty] | Area Corregida: |  |  | Ac = | Ap
dial vertical | = | [11 empty] | 1 - e
Calibración: |  | 0,3967 Kg / raya
carga | = | [5 empty] | Nombres de los Alumnos
Fecha: | = | 2005-09-05 |  |  |  |  | Carlos Estay
Fabián Valenzuela
Grupo: | Grupo 2B
Datos Probeta |  | Natural |  | Remoldeada |  | Rem. + W% |  | Datos Molde
Diámetro | [cm] | 5.085 | [5 empty] | Diámetro |  | [cm] | 4.983
Altura | [cm] | 10.175 | [5 empty] | Altura |  | [cm] | 9.99
Area | [cm2] | 81.23 | [5 empty] | Area |  | [cm2] | 78.007
Volumen | [cm3] | 826.54 | [5 empty] | Volumen |  | [cm3] | 779.29
Peso | [g] | 329.8
Humedad de Confección Prob. Natural | [7 empty] | Humedad de Confección Prob. Remoldeada
[8 empty] | Humedad Aparente |  |  |  | [%] | 1
Peso Cápsula |  |  | [g] |  |  |  |  | Peso Cápsula |  |  |  | [g]
Peso Cáps.+ S. Humedo |  |  | [g] |  |  |  |  | Peso Cáps.+ S. Humedo |  |  |  | [g]
Peso Cáps.+ S. Seco |  |  | [g] |  |  |  |  | Peso Cáps.+ S. Seco |  |  |  | [g]
Peso Agua |  |  | [g] |  |  |  |  | Peso Agua |  |  |  | [g]
Humedad |  |  | [%] |  |  |  |  | Humedad |  |  |  | [%]
Deformación | Carga |  |  |  | Probeta |  |  | Deformación |  | Carga |  |  |  | Probeta
en | Probeta |  | Probeta |  | Rem. + W% |  |  | en |  | Probeta |  | Probeta |  | Rem. + W%
0.001´´ | Natural |  | Remoldeada |  |  |  |  | 0.001´´ |  | Natural |  | Remoldeada
5 | 2 |  | 0.5 |  |  |  |  | 120
10 | 4 |  | 2 |  |  |  |  | 140
15 | 6 |  | 3 |  |  |  |  | 160
20 | 9 |  | 5 |  |  |  |  | 180
25 | 12 |  | 6.5 |  |  |  |  | 200
30 | 16 |  | 8 |  |  |  |  | 250
35 | 18 |  | 10 |  |  |  |  | 300
40 | 19 |  | 11 |  |  |  |  | 350
45 | 21 |  | 13 |  |  |  |  | 400
50 | 23 |  | 14 |  |  |  |  | 450
60 | 25 |  | 15.5 |  |  |  |  | 500
70 | 27 |  | 17 |  |  |  |  | 600
80 | 28 |  | 16 |  |  |  |  | 700
90 | 27 |  | 16 |  |  |  |  | 800
100 | 26 |  | 15 |  |  |  |  | 900
Observaciones:
UNIVERSIDAD DE CHILE
Facultada de Ciencias Físicas y Matemáticas
Departamento de Ing. Civil

## 0% (2)
Ensayo Compresión No Confinada (ASTM 2166-66)
Calibración: |  | 0.001´´ plg * raya | [6 empty] | Area Corregida: |  |  | Ac = | Ap
dial vertical | = | [11 empty] | 1 - e
Calibración: |  | 0,3967 Kg / raya
carga | = | [5 empty] | Nombres de los Alumnos
Fecha: | = | 2005-09-05 |  |  |  |  | Pedro Martínez
Cristobal Manquehual
Grupo: | Grupo 2B
Datos Probeta |  | Natural |  | Remoldeada |  | Rem. + W% |  | Datos Molde
Diámetro | [cm] | 5.035 |  | 5 |  |  |  | Diámetro |  | [cm] | 5
Altura | [cm] | 10.125 |  | 10.09 |  |  |  | Altura |  | [cm] | 10
Area | [cm2] | 19.91 |  | 19.635 |  |  |  | Area |  | [cm2] | 19.635
Volumen | [cm3] | 201.59 |  | 196.35 |  |  |  | Volumen |  | [cm3] | 196.35
Peso | [g] | 350.5 |  | 339.7
Humedad de Confección Prob. Natural | [7 empty] | Humedad de Confección Prob. Remoldeada
[8 empty] | Humedad Aparente |  |  |  | [%] | 0
Peso Cápsula |  |  | [g] | 93.3 |  |  |  | Peso Cápsula |  |  |  | [g] | 92.5
Peso Cáps.+ S. Humedo |  |  | [g] | 232.9 |  |  |  | Peso Cáps.+ S. Humedo |  |  |  | [g] | 180
Peso Cáps.+ S. Seco |  |  | [g] |  |  |  |  | Peso Cáps.+ S. Seco |  |  |  | [g]
Peso Agua |  |  | [g] |  |  |  |  | Peso Agua |  |  |  | [g]
Humedad |  |  | [%] |  |  |  |  | Humedad |  |  |  | [%]
Deformación | Carga |  |  |  | Probeta |  |  | Deformación |  | Carga |  |  |  | Probeta
en | Probeta |  | Probeta |  | Rem. + W% |  |  | en |  | Probeta |  | Probeta |  | Rem. + W%
0.001´´ | Natural |  | Remoldeada |  | 0% |  |  | 0.001´´ |  | Natural |  | Remoldeada |  | 0%
5 | 2 |  | 2 |  |  |  |  | 120 |  |  |  | 10
10 | 4 |  | 4 |  |  |  |  | 140
15 | 6 |  | 7 |  |  |  |  | 160
20 | 11 |  | 10 |  |  |  |  | 180
25 | 14 |  | 12 |  |  |  |  | 200
30 | 19 |  | 13 |  |  |  |  | 250
35 | 24 |  | 13.5 |  |  |  |  | 300
40 | 27 |  | 14 |  |  |  |  | 350
45 | 29 |  | 15 |  |  |  |  | 400
50 | 29 |  | 15.5 |  |  |  |  | 450
60 | 30 |  | 16 |  |  |  |  | 500
70 | 28.5 |  | 16 |  |  |  |  | 600
80 |  |  | 15.9 |  |  |  |  | 700
90 |  |  | 15.5 |  |  |  |  | 800
100 |  |  | 15 |  |  |  |  | 900
Observaciones:
UNIVERSIDAD DE CHILE
Facultada de Ciencias Físicas y Matemáticas
Departamento de Ing. Civil