## 0,5 densa
Ensayo Corte Directo (ASTM D3080-72)
| Grupo: |  | de 14 a 16 |  |  |  |  | Curso: |  |  | grupo 1b Tapia
| Muestra: |  | arena suelta | densa |  |  |  |  | Fecha: |  | 2005-09-05
consolidación: 249* 0.01 mm
DR: 70%
Datos de confección
| Area Probeta |  |  |  | [cm²] | 900 |  |  | Contenido Humedad Natural |  |  |  | [%] | 5
| Altura |  |  |  | [cm] | 13.56 |  |  | Densidad Húmeda |  |  |  | [g/cm3] | 1.63
| Volumen |  |  |  | [cm³] | 12204 |  |  | Densidad Seca |  |  |  | [g/cm3]
| Peso de la muestra |  |  |  | [gm] | 20889 |  |  | Relacion de vacios
| Consolidación |  |  |  | [mm] | 143 rayas |  |  | Grado de Saturacion Inicial |  |  |  | [%]
| Calibración Anillo |  |  |  | [kg/div ] | 7.6933 |  |  | Tension Normal |  |  |  | [kg/cm²] | 0.5
| Calibración Dial Vertical |  |  |  | [mm] | 0.01 |  |  | Carga Aplicada |  |  |  | [kgf] | 450
| Calibración Dial Horizontal |  |  |  | [mm] | 0.01
| Datos |  |  |  | 0.1 mm |  |  | 7.6933 Kgf
| Desplazam. |  | Fuerza de |  | Desplazam. |  | Desplazam. | Fuerza de |  | Desplazam. |  |  | Desplazam. |  | Fuerza de | Desplazam.
| Horizontal |  | Corte |  | Vertical |  | Horizontal | Corte |  | Vertical |  |  | Horizontal |  | Corte | Vertical
| 0 |  | 0 |  | 0 |  | 700 | 76 |  | 20 |  |  | 3000
| 10 |  | 2.5 |  | 0 |  | 800 | 76.5 |  | 29 |  |  | 3100
| 20 |  | 4 |  | 0 |  | 900 | 76 |  | 58 |  |  | 3200
| 30 |  | 10 |  | 0 |  | 1000 | 75 |  | 78 |  |  | 3300
| 40 |  | 12 |  | -1 |  | 1100 | 72.5 |  | 95 |  |  | 3400
| 50 |  | 21 |  | -3 |  | 1200 | 69.5 |  | 110 |  |  | 3500
| 60 |  | 24 |  | -5 |  | 1300 | 67 |  | 121 |  |  | 3600
| 70 |  | 26 |  | -8 |  | 1400 | 65 |  | 131.5 |  |  | 3700
| 80 |  | 28 |  | -10 |  | 1500 | 62.5 |  | 137 |  |  | 3800
| 90 |  | 30 |  | -13 |  | 1600 | 61.5 |  | 140 |  |  | 3900
| 100 |  | 31.5 |  | -15 |  | 1700 | 60.3 |  | 144.5 |  |  | 4000
| 120 |  | 34.5 |  | -18 |  | 1800 | 59 |  | 147 |  |  | 4100
| 140 |  | 37.1 |  | -21.5 |  | 1900 | 59 |  | 149 |  |  | 4200
| 160 |  | 40 |  | -24.1 |  | 2000 | 59 |  | 1505 |  |  | 4300
| 180 |  | 43 |  | -26 |  | 2100 | 58.8 |  | - |  |  | 4400
| 200 |  | 45 |  | -28 |  | 2200 | 58.5 |  | 153 |  |  | 4500
| 250 |  | 51 |  | -29 |  | 2300 | 58.2 |  | 154 |  |  | 4600
| 300 |  | 56 |  | -29.5 |  | 2400 | 58.1 |  | 155.8 |  | 198.5 | 4700
| 350 |  | 61 |  | -28.5 |  | 2500 | 58.1 |  | 156.8 |  |  | 4800
| 400 |  | 66 |  | -25 |  | 2600 | 58.1 |  | 158 |  |  | 4900
| 450 |  | 69 |  | -20 |  | 2700 | 58.1 |  | 159 |  |  | 5000
| 500 |  | 71.5 |  | -13 |  | 2800 | 58 |  | 159.8 |  |  | 5100
| 600 |  | 74 |  | 3 |  | 2900 | 58 |  | 160.5 |  |  | 5200
| Observaciones: |  |  |  | del 2400 allado sale conal nueva consolidacion 225,5-27 despus los datos son del segundo ensay0 con la nueva consolidacion
Ejecucion retiro rapido del cilindro
altura |  | 6.885 |  |  | 6.6
ancho 1 |  | 59 |  |  | 53
ancho 2 |  | 60 |  |  | 52
alpha |  | 13.03 |  |  | 14.11
Ejecucion retiro rapido del cilindro
| Cilindro grande |  |  |  | cilindro chico
altura |  | 9.83 |  |  | 9.525
ancho 1 |  | 36.75 |  |  | 30.5
ancho 2 |  | 36.75 |  |  | 32
alpha |  | 28.145 |  |  | 31.366
UNIVERSIDAD DE CHILE
Facultada de Ciencias Físicas y Matemáticas
Departamento de Ing. Civil

## 2 suelta
Ensayo Corte Directo (ASTM D3080-72)
Grupo: | [5 empty] | Curso:
Muestra: | arena suelta | suelta |  |  |  |  | Fecha: |  | 2005-08-29
consolidación: * 0.01 mm
DR: 15%
Datos de confección
Area Probeta |  |  | [cm²] | 900 |  |  | Contenido Humedad Natural |  |  | [%] | 5
Altura |  |  | [cm] | 13.56 |  |  | Densidad Húmeda |  |  | [g/cm3]
Volumen |  |  | [cm³] | 12204 |  |  | Densidad Seca |  |  | [g/cm3] | 1.49
Peso de la muestra |  |  | [gm] | 19092 |  |  | Relacion de vacios
Consolidación |  |  | [mm] |  |  |  | Grado de Saturacion Inicial |  |  | [%]
Calibración Anillo |  |  | [kg/div ] | 7.6933 |  |  | Tension Normal |  |  | [kg/cm²] | 2
Calibración Dial Vertical |  |  | [mm] | 0.01 |  |  | Carga Aplicada |  |  | [kgf] | 1800
Calibración Dial Horizontal |  |  | [mm] | 0.01
Datos |  |  | 0.1 mm |  |  | 7.6933 Kgf
Desplazam. | Fuerza de |  | Desplazam. |  | Desplazam. | Fuerza de |  | Desplazam. |  | Desplazam. |  | Fuerza de | Desplazam.
Horizontal | Corte |  | Vertical |  | Horizontal | Corte |  | Vertical |  | Horizontal |  | Corte | Vertical
0 | 0 |  | 0 |  | 700 | 142 |  | -89 |  | 3000 |  | 168.8 | -77
10 | 9 |  | 0 |  | 800 | 147 |  | -92.5 |  | 3100 |  | 166.8 | -77.5
20 | 18 |  | -1 |  | 900 | 152.5 |  | -95 |  | 3200
30 | 26 |  | -2 |  | 1000 | 156 |  | -97 |  | 3300
40 | 34 |  | -4 |  | 1100 | 159 |  | -97 |  | 3400
50 | 39 |  | -6 |  | 1200 | 161.5 |  | -97 |  | 3500
60 | 43 |  | -8 |  | 1300 | 164 |  | -97 |  | 3600
70 | 47 |  | -11 |  | 1400 | 166.5 |  | -96 |  | 3700
80 | 52 |  | -13 |  | 1500 | 168 |  | -95 |  | 3800
90 | 55 |  | -16 |  | 1600 | 170 |  | -93.5 |  | 3900
100 | 60 |  | -19 |  | 1700 | 170.8 |  | -92 |  | 4000
120 | 66 |  | -24 |  | 1800 | 171.8 |  | -90.5 |  | 4100
140 | 72 |  | -28 |  | 1900 | 173 |  | -89 |  | 4200
160 | 77 |  | -32 |  | 2000 | 173.2 |  | -87 |  | 4300
180 | 82 |  | -37 |  | 2100 | 173.5 |  | -85 |  | 4400
200 | 85 |  | -31 |  | 2200 | 173.7 |  | -83 |  | 4500
250 | 96 |  | -49 |  | 2300 | 173.8 |  | -81 |  | 4600
300 | 104 |  | -56 |  | 2400 | 173 |  | -80 |  | 4700
350 | 112 |  | -62.5 |  | 2500 | 172.3 |  | -79 |  | 4800
400 | 118 |  | -68 |  | 2600 | 172 |  | -78 |  | 4900
450 | 123.5 |  | -73 |  | 2700 | 171.2 |  | -77 |  | 5000
500 | 127 |  | -77.5 |  | 2800 | 171 |  | -77 |  | 5100
600 | 135 |  | -84 |  | 2900 | 170.2 |  | -77 |  | 5200
Observaciones:
UNIVERSIDAD DE CHILE
Facultada de Ciencias Físicas y Matemáticas
Departamento de Ing. Civil