## cs(15%) a 1
CORTE SIMPLE
CONSTANTES.
| Calibración Anillo Carga | [kg/dígito] | 0.217
| Area de la Probeta | [cm²] | 38.48451 | Diametro (cm) | 7
| Altura de la Probeta | [cm] | 2
| Volumen efectivo | [cm3] | 76.96902
| Peso Específico de la Muestra |  | 2.7
| Calibracion Dial Desplaz. Horizontal | [mm] | 0.002
| Calibracion Dial Desplaz. Vertical | [mm] | 0.01
| DR |  | 15%
VARIABLES.
| Peso de la muestra | [gr] | 126
| Densidad Máxima | [gr/cm3]
| Densidad Mínima | [gr/cm3]
| Densidad Seca | [gr/cm3] | 1.387
| Relacion de vacios |  | 0.9466474
| Tension Normal | [kg/cm² | 1
| Carga Aplicada | [kgf] | 38.48451
| consolidación inicial | [mm] | 0.47
calibracion
|  | 0.002 | 0.01 | *0.217kg/dig
|  | Deformación | Deformación | Carga
|  | Horizontal | Vertical | Horizontal
|  | 0 | 0 | 2
|  | 10 | 0 | 9
|  | 20 | 0 | 12
|  | 30 | 0.5 | 15
|  | 40 | 1 | 18
|  | 50 | 1.3 | 20
|  | 60 | 1.8 | 22
|  | 70 | 2 | 24
|  | 80 | 2.5 | 25
|  | 90 | 3 | 26
|  | 100 | 3.4 | 28
|  | 120 | 4.2 | 32
|  | 140 | 5 | 35
|  | 160 | 6 | 37
|  | 180 | 6.5 | 38
|  | 200 | 7.2 | 41
|  | 220 | 8 | 43
|  | 240 | 8.8 | 45
|  | 260 | 9.5 | 47
|  | 280 | 10 | 49
|  | 300 | 11 | 50
|  | 400 | 13.9 | 57
|  | 500 | 16 | 64
|  | 600 | 17.9 | 71
|  | 700 | 19 | 77
|  | 800 | 19.7 | 85
|  | 900 | 19.9 | 92
|  | 1000 | 19.9 | 98
|  | 1100 | 19.9 | 105
|  | 1200 | 19 | 112
|  | 1300 | 18.7 | 116
|  | 1400 | 18 | 118
|  | 1500 | 17.1 | 122
|  | 1600 | 16.8 | 123
|  | 1700 | 15 | 124
|  | 1800 | 14.2 | 126
|  | 1900 | 13 | 127
|  | 2000 | 12.1 | 128
|  | 2100 | 11.2 | 128
|  | 2200 | 10.9 | 129
|  | 2300 | 10.2 | 129
|  | 2400 | 9.9 | 130
|  | 2500 | 9.8 | 130
|  | 2600 | 9.8 | 130
2700
2800
2900
3000
3100
3200
UNIVERSIDAD DE CHILE
Facultada de Ciencias Físicas y Matemáticas
Departamento de Ing. Civil

## Humedades
Humedades reales de cada muestra
Fecha | 2005-09-26 | 2005-09-26
Curso | CI44B | CI44B
Grupo | 14:00 | 16:00
Ensayo | Corte simple | Corte simple
Peso Caps + S. Humedo | 194.89 | 181.1
Peso Caps. + S. Seco | 185.9 | 165
Peso Capsula | 71.88 | 73.19

## cs(70%)a 0.5
CORTE SIMPLE
CONSTANTES.
| Calibración Anillo Carga | [kg/dígito] | 0.217
| Area de la Probeta | [cm²] | 38.48451 | Diametro (cm) | 7
| Altura de la Probeta | [cm] | 2
| Volumen efectivo | [cm3] | 76.96902
| Peso Específico de la Muestra |  | 2.7
| Calibracion Dial Desplaz. Horizontal | [mm] | 0.002
| Calibracion Dial Desplaz. Vertical | [mm] | 0.01
DR
VARIABLES.
| Peso de la muestra | [gr] | 125.3825
| Densidad Máxima | [gr/cm3] | 1.754
| Densidad Mínima | [gr/cm3] | 1.396
| Densidad Seca | [gr/cm3] | 1.629
| Relacion de vacios |  | 0.6574586
| Tension Normal | [kg/cm² | 0.5
| Carga Aplicada | [kgf] | 19.24226
| consolidación inicial | [mm] | 0.15
calibracion
|  | 0.002 | 0.01 | *0.217 kg/dig
|  | Deformación | Deformación | Carga
|  | Horizontal | Vertical | Horizontal
|  | 0 | 0 | -16
|  | 10 | 0 | -11
|  | 20 | 0 | -7
|  | 30 | 0.5 | -5
|  | 40 | 0.8 | -4
|  | 50 | 1 | -2
|  | 60 | 1.2 | 0
|  | 70 | 1.5 | 0
|  | 80 | 1.8 | 1
|  | 90 | 2 | 2
|  | 100 | 2.1 | 3
|  | 120 | 2.5 | 4
|  | 140 | 2.5 | 4
|  | 160 | 2.5 | 5
|  | 180 | 2.5 | 6
|  | 200 | 2.8 | 7
|  | 220 | 3 | 7
|  | 240 | 3 | 8
|  | 260 | 3.3 | 9
|  | 280 | 3.8 | 11
|  | 300 | 4 | 12
|  | 400 | 6.2 | 18.5
|  | 500 | 8.4 | 24
|  | 600 | 10.2 | 29
|  | 700 | 11.9 | 30
|  | 800 | 12 | 34
|  | 900 | 12.9 | 37
|  | 1000 | 13.2 | 41
|  | 1100 | 13.5 | 43
|  | 1200 | 13.9 | 45
|  | 1300 | 13.6 | 49
|  | 1400 | 13 | 51
|  | 1500 | 12.1 | 54
|  | 1600 | 11.3 | 56
|  | 1700 | 10.2 | 59
|  | 1800 | 9.8 | 60
|  | 1900 | 8.5 | 61
|  | 2000 | 7.7 | 62
|  | 2100 | 7 | 62
|  | 2200 | 6.8 | 64
|  | 2300 | 5 | 65
|  | 2400 | 4 | 66
|  | 2500 | 3.1 | 66
|  | 2600 | 2.8 | 66
|  | 2700 | 2 | 65
|  | 2800 | 1.2 | 66
|  | 2900 | 1 | 65
|  | 3000 | 0.5 | 64
|  | 3100 | 0 | 63
|  | 3200 | -1 | 62
|  | 3300 | -2.2 | 61
|  | 3400 | -3 | 60
|  | 3500 | -4 | 59
|  | 3600 | -5 | 57
|  | 3700 | -5.5 | 56
|  | 3800 | -6 | 54
|  | 3900 | -6.2 | 53
|  | 4000 | -6.5 | 52
|  | 4100 | -6.8 | 51
|  | 4200 | -7 | 50
|  | 4300 | -7.1 | 49
|  | 4400 | -7.3 | 48
|  | 4500 | -7.5 | 48
UNIVERSIDAD DE CHILE
Facultada de Ciencias Físicas y Matemáticas
Departamento de Ing. Civil