## cs(30%)a 1
CORTE SIMPLE
CONSTANTES.
| Calibración Anillo Carga | [kg/dígito] | 0.2223
| Area de la Probeta | [cm²] |  | Diametro (cm) | 7
| Altura de la Probeta | [cm] | 2
| Volumen efectivo | [cm3] | 76.9
Peso Específico de la Muestra
| Calibracion Dial Desplaz. Horizontal | [mm] | 0.002
| Calibracion Dial Desplaz. Vertical | [mm] | 0.01
DR
VARIABLES.
| Peso de la muestra | [gr]
| Densidad Máxima | [gr/cm3] | 1.754
| Densidad Mínima | [gr/cm3] | 1.396 |  | 5%
| Densidad Seca | [gr/cm3] | 1.487 |  | dens humeda
| Relacion de vacios |  |  |  | peso seco | 114.45
| Tension Normal | [kg/cm² | 1
| Carga Aplicada | [kgf]
| consolidación inicial | [mm] | 23 rayas
calibracion
|  | 0.002 | 0.01
|  | Deformación | Deformación | Carga
|  | Horizontal | Vertical | Horizontal
|  | 0 | 0 | 4
|  | 10 | 0.3 | 12
|  | 20 | 0.6 | 15
|  | 30 | 0.8 | 18
|  | 40 | 1 | 20
|  | 50 | 1.2 | 22
|  | 60 | 1.3 | 24
|  | 70 | 1.8 | 25
|  | 80 | 2 | 27
|  | 90 | 2.5 | 28
|  | 100 | 2.6 | 30
|  | 120 | 3 | 32
|  | 140 | 3.3 | 36
|  | 160 | 3.9 | 40
|  | 180 | 4.3 | 42
|  | 200 | 5 | 45
|  | 220 | 5.5 | 49
|  | 240 | 6 | 51
|  | 260 | 6.5 | 54
|  | 280 | 7 | 58
|  | 300 | 7.4 | 58
|  | 400 | 9.3 | 70
|  | 500 | 11.3 | 83
|  | 600 | 12.8 | 93
|  | 700 | 13.9 | 103
|  | 800 | 14.4 | 111
|  | 900 | 14.6 | 119
|  | 1000 | 14.6 | 126
|  | 1100 | 14.4 | 132
|  | 1200 | 13.9 | 136
|  | 1300 | 13.3 | 142
|  | 1400 | 12.5 | 148
|  | 1500 | 11.5 | 152
|  | 1600 | 10.3 | 156
|  | 1700 | 9 | 159
|  | 1800 | 7.9 | 161
|  | 1900 | 6.7 | 162
|  | 2000 | 5.3 | 164
|  | 2100 | 4.1 | 165
|  | 2200 | 3.1 | 165
|  | 2300 | 2 | 167
|  | 2400 | 0.9 | 168
|  | 2500 | -0.3 | 168
2600
2700
2800
2900
3000
3100
3200
UNIVERSIDAD DE CHILE
Facultada de Ciencias Físicas y Matemáticas
Departamento de Ing. Civil

## cs(15%) a 1
CORTE SIMPLE
CONSTANTES.
| Calibración Anillo Carga | [kg/dígito] | 0.0917
| Area de la Probeta | [cm²] |  | Diametro (cm) | 7
| Altura de la Probeta | [cm] | 2
| Volumen efectivo | [cm3] | 76.97
Peso Específico de la Muestra
| Calibracion Dial Desplaz. Horizontal | [mm] | 0.002
| Calibracion Dial Desplaz. Vertical | [mm] | 0.01
DR
VARIABLES.
| Peso de la muestra | [gr] | 126
| Densidad Máxima | [gr/cm3]
| Densidad Mínima | [gr/cm3] |  |  | gama h | 1.637
| Densidad Seca | [gr/cm3] | 1.387
| Relacion de vacios |  |  |  | peso seco | 125.3 gr
| Tension Normal | [kg/cm²
| Carga Aplicada | [kgf] | 1
| consolidación inicial | [mm] | 47rayas | *0.01mm
calibracion
|  | 0.002 | 0.01 | *0.0917 kg/dig
|  | Deformación | Deformación | Carga
|  | Horizontal | Vertical | Horizontal
|  | 0 | 0 | 2
|  | 10 | 0 | 9
|  | 20 | 0 | 12
|  | 30 | 0.5 | 15
|  | 40 | 1 | 18
|  | 50 | 1.3 | 20
|  | 60 | 1.8 | 22
|  | 70 | 2 | 24
|  | 80 | 2.5 | 25
|  | 90 | 3 | 26
|  | 100 | 3.4 | 28
|  | 120 | 4.2 | 32
|  | 140 | 5 | 35
|  | 160 | 6 | 37
|  | 180 | 6.5 | 38
|  | 200 | 7.2 | 41
|  | 220 | 8 | 43
|  | 240 | 8.8 | 45
|  | 260 | 9.5 | 47
|  | 280 | 10 | 49
|  | 300 | 11 | 50
|  | 400 | 13.9 | 57
|  | 500 | 16 | 64
|  | 600 | 17.9 | 71
|  | 700 | 19 | 77
|  | 800 | 19.7 | 85
|  | 900 | 19.9 | 92
|  | 1000 | 19.9 | 98
|  | 1100 | 19.9 | 105
|  | 1200 | 19 | 112
|  | 1300 | 18.7 | 116
|  | 1400 | 18 | 118
|  | 1500 | 17.1 | 122
|  | 1600 | 16.8 | 123
|  | 1700 | 15 | 124
|  | 1800 | 14.2 | 126
|  | 1900 | 13 | 127
|  | 2000 | 12.1 | 128
|  | 2100 | 11.2 | 128
|  | 2200 | 10.9 | 129
|  | 2300 | 10.2 | 129
|  | 2400 | 9.9 | 130
|  | 2500 | 9.8 | 130
|  | 2600 | 9.8 | 130
2700
2800
2900
3000
3100
3200
UNIVERSIDAD DE CHILE
Facultada de Ciencias Físicas y Matemáticas
Departamento de Ing. Civil

## cs(70%)a 0.5
CORTE SIMPLE
CONSTANTES.
| Calibración Anillo Carga | [kg/dígito] | 0.2223
| Area de la Probeta | [cm²] |  | Diametro (cm) | 7
| Altura de la Probeta | [cm] | 2
| Volumen efectivo | [cm3] | 76.9
Peso Específico de la Muestra
| Calibracion Dial Desplaz. Horizontal | [mm] | 0.002
| Calibracion Dial Desplaz. Vertical | [mm] | 0.01
DR
VARIABLES.
| Peso de la muestra | [gr]
| Densidad Máxima | [gr/cm3] | 1.754
| Densidad Mínima | [gr/cm3] | 1.396 |  | 5%
| Densidad Seca | [gr/cm3] | 1.63 |  | dens humeda | 1.71
| Relacion de vacios |  |  |  | peso seco | 125.3 gr
| Tension Normal | [kg/cm² | 0.5
| Carga Aplicada | [kgf]
| consolidación inicial | [mm] | 71 rayas
calibracion
|  | 0.002 | 0.01
|  | Deformación | Deformación | Carga
|  | Horizontal | Vertical | Horizontal
|  | 0 | 0 | 0
|  | 10 | 0 | 4
|  | 20 | 0 | 7
|  | 30 | 0 | 10
|  | 40 | -1 | 11
|  | 50 | -2 | 12
|  | 60 | -3 | 13
|  | 70 | -4 | 13
|  | 80 | -5 | 14
|  | 90 | -5 | 15
|  | 100 | -6 | 16
|  | 120 | -7 | 17
|  | 140 |  | 19
|  | 160 | -9 | 21
|  | 180 | -10.5 | 21
|  | 200 | -12 | 23
|  | 220 | -13 | 24
|  | 240 | -14.5 | 25
|  | 260 | -16 | 27
|  | 280 | -17 | 28
|  | 300 | -18 | 29
|  | 400 | -22.5 | 34
|  | 500 | -27 | 38
|  | 600 | -31 | 41
|  | 700 | -34 | 45
|  | 800 | -37.5 | 48
|  | 900 | -40 | 51
|  | 1000 | -42 | 52
|  | 1100 | -44 | 55
|  | 1200 | -46 | 57
|  | 1300 | -49.5 | 60
|  | 1400 | -49 | 61
|  | 1500 | -50 | 63
|  | 1600 | -51 | 63
|  | 1700 | -52 | 65
|  | 1800 | -53 | 65
|  | 1900 | -54 | 66
|  | 2000 | -55 | 66
|  | 2100 | -56 | 67
|  | 2200 | -56 | 68
|  | 2300 | -58 | 69
|  | 2400 | -59 | 71
|  | 2500 | -60 | 72
|  | 2600 | -61 | 72
|  | 2700 | -62 | 72
|  | 2800 | -63 | 72
2900
3000
3100
3200
UNIVERSIDAD DE CHILE
Facultada de Ciencias Físicas y Matemáticas
Departamento de Ing. Civil