## Granulometría Arena
FORMULARIO DE ENSAYO PARA EL TAMIZADO Y DETERMINACIÓN DE LA GRANULOMETRÍA
|  |  |  | ITEM | Peso [g]
ID Muestra | 3989 |  |  | Tamaño Muestra (a) | 718.2 |  | % Grava (a1/a)
Fecha Inicio | 2005-08-25 |  |  | Sobre malla Nº4 (a1) |  |  | % Arena (a2/a)
Bajo malla Nº4 (a2)
TAMIZ | Peso retenido [g] | Peso depósito [g] | % del peso en el depósito respecto al retenido en el tamiz |  | Peso retenido [g] | Peso depósito [g] | % del peso en el depósito respecto al retenido en el tamiz
2 1/2"
2"
1 1/2"
1"
3/4"
1/2"
3/8"
4 | 78.5
8 | 117.6
16 | 89.7
30 | 127.9
50 | 189.7
100 | 91.4
Granulometría
TAMIZ | Peso retenido [g] | % retenido | Retenido acumulado | %pasa
2 1/2"
2"
1 1/2"
1" | [6 empty] | Tamaño Muestra (a) | 718.2 | [g]
3/4" | [6 empty] | Total masa fracciones (b) |  | [g]
1/2" | [6 empty] | (b/a)x100 arena |  | ( > 97.0 %) [%]
3/8"
4 | 78.5
8 | 117.6
16 | 89.7
30 | 127.9
50 | 189.7
100 | 91.4
Residuo | 22.6
Total masa (b)
Observaciones: Arena Industrial Río Maipú Pta. Lira Ready Mix

## Material Fino por Lavado Arena
FORMULARIO DE ENSAYO PARA DETERMINAR EL CONTENIDO DE MATERIAL FINO MENOR A 0.08 [MM]
ID Muestra | 3760 |  |  | Fecha Inicio | 2005-08-25
Fecha término
Datos del ensayo |  |  | Valor | Unidad | Aproximar
Masa inicial de la muestra de ensayo seca |  | B | 749 | [g] | 0.1 g
Masa de la muestra de ensyo lavada y seca |  | C | 725 | [g] | 0.1 g
Diferencia |  | B-C |  | [g] | 0.1 g
Material bajo 0.08 [mm] |  | A |  | [g] | 0.1%
Formula | A = (B-C)/B x 100 %
Observaciones: Arena Industrial Sta. Laura Pta. Quinta Normal

## Granulometría Gravilla
FORMULARIO DE ENSAYO PARA EL TAMIZADO Y DETERMINACIÓN DE LA GRANULOMETRÍA
|  |  |  | ITEM | Peso [g]
ID Muestra | 3991 |  |  | Tamaño Muestra (a) | 8307 |  | % Grava (a1/a)
Fecha Inicio | 2005-08-25 |  |  | Sobre malla Nº4 (a1) |  |  | % Arena (a2/a)
Bajo malla Nº4 (a2)
TAMIZ | Peso retenido [g] | Peso depósito [g] | % del peso en el depósito respecto al retenido en el tamiz |  | Peso retenido [g] | Peso depósito [g] | % del peso en el depósito respecto al retenido en el tamiz
2 1/2"
2"
1 1/2"
1"
3/4" | 40
1/2" | 4284
3/8" | 2197
4 | 1690
8 | 94
16
30
50
100
Granulometría
TAMIZ | Peso retenido [g] | % retenido | Retenido acumulado | %pasa
2 1/2"
2"
1 1/2"
1" | [6 empty] | Tamaño Muestra (a) | 8307 | [g]
3/4" | 40 | [5 empty] | Total masa fracciones (b) | 8305 | [g]
1/2" | 4284 | [5 empty] | (b/a)x100 arena |  | ( > 97.0 %) [%]
3/8" | 2197
4 | 1690
8 | 94
16
30
50
100
Residuo
Total masa (b)
Observaciones: Gravilla Rio Maipú Ready Mix Planta Qulicura

## Material Fino p Lavado Gravilla
FORMULARIO DE ENSAYO PARA DETERMINAR EL CONTENIDO DE MATERIAL FINO MENOR A 0.08 [MM]
ID Muestra | 3985 |  |  | Fecha Inicio | 2005-08-25
Fecha término
Datos del ensayo |  |  | Valor | Unidad | Aproximar
Masa inicial de la muestra de ensayo seca |  | B | 5083 | [g] | 0.1 g
Masa de la muestra de ensyo lavada y seca |  | C | 5060 | [g] | 0.1 g
Diferencia |  | B-C |  | [g] | 0.1 g
Material bajo 0.08 [mm] |  | A |  | [g] | 0.1%
Formula | A = (B-C)/B x 100 %
Observaciones: Gravilla Pta. La Reina Ready Mix

## Densidad Aparente Arena Gruesa
FORMULARIO DE ENSAYO PARA LA DETERMINACION DE LA DENSIDAD APARENTE DE LOS ÁRIDOS
ID Muestra | 3954 |  |  |  | Fecha Inicio | 2005-08-25
Densidad Aparente Compactada
Tmax nominal
Compactación |  | Apisonada
|  |  |  | G1 | G2 | Unidad
Capacidad volumétrica de la medida |  |  | v | 2933 |  | [m3]
Masa del árido compactado |  |  | mc | 5229 |  | [Kg]
Densidad aparente compactada |  |  | ρac |  |  | [Kg/m3]
Densidad aparente compactada final |  |  | ρacf |  |  | [Kg/m3]
Fórmula | ρac = mc/v
Densidad Aparente Suelta
|  |  |  | G1 | G2 | Unidad
Capacidad volumétrica de la medida |  |  | v | 2933 |  | [m3]
Masa del árido compactado |  |  | ms | 4830 |  | [Kg]
Densidad aparente compactada |  |  | ρas |  |  | [Kg/m3]
Densidad aparente compactada final |  |  | ρasf |  |  | [Kg/m3]
Fórmula | ρac = mc/v
Observaciones: Arena Industrial Valle Verde

## Densidad real, neta y abs grav
FORMULARIO DE ENSAYO PARA LA DETERMINACIÓN DE LAS DENSIDADES REAL Y NETA, Y DE LA ABSORCIÓN DE LAS ARENAS
ID Muestra | 3955 |  |  | Fecha Inicio | 2005-08-25
GRAVA
Datos de Ensayo |  |  |  |  | G1 | G2 | Unidad | Aprox por lo menos a:
Masa del árido saturado superficialmente seco menos la masa del agua desplazada |  |  |  | A | 1121 | 1099 | [g] | 1 g
Masa del árido saturado superficialmenmte seco |  |  |  | B | 1768 | 1738 | [g] | 1 g
Masa del árido seco |  |  |  | C | 1755 | 1725 | [g] | 1 g
RESULTADO GRAVA
|  |  |  | G1 | Unidad
Densidad real árido sss |  | ρRsss | B/(B-A) |  | [Kg/m3]
Densidad real árido seco |  | ρRs | C/(B-A) |  | [Kg/m3]
Densidad neta |  | ρN | C/(C-A) |  | [Kg/m3]
Absorción de agua |  | α | (B-C)/C |  | [%]
Observaciones: Grava especial muestra particular

## Porcentaje de Humedad
Unidad
Peso Húmedo | Pw | 808 | [g]
Peso seco | Ps | 761 | [g]
La humedad puede ser referida al peso seco o al peso húmedo