## Granulometría Arena
FORMULARIO DE ENSAYO PARA EL TAMIZADO Y DETERMINACIÓN DE LA GRANULOMETRÍA
|  |  |  | ITEM | Peso [g]
ID Muestra | 4084 |  |  | Tamaño Muestra (a) | 698.3 |  | % Grava (a1/a)
Fecha Inicio | 2005-09-01 |  |  | Sobre malla Nº4 (a1) |  |  | % Arena (a2/a)
Bajo malla Nº4 (a2)
TAMIZ | Peso retenido [g] | Peso depósito [g] | % del peso en el depósito respecto al retenido en el tamiz |  | Peso retenido [g] | Peso depósito [g] | % del peso en el depósito respecto al retenido en el tamiz
2 1/2"
2"
1 1/2"
1"
3/4"
1/2"
3/8"
4
8 | 18.6
16 | 35.5
30 | 91.5
50 | 221.6
100 | 224.2
Granulometría
TAMIZ | Peso retenido [g] | % retenido | Retenido acumulado | %pasa
2 1/2"
2"
1 1/2"
1" | [6 empty] | Tamaño Muestra (a) | 698.3 | [g]
3/4" | [6 empty] | Total masa fracciones (b) |  | [g]
1/2" | [6 empty] | (b/a)x100 arena |  | ( > 97.0 %) [%]
3/8"
4
8 | 18.6
16 | 35.5
30 | 91.5
50 | 221.6
100 | 224.2
Residuo | 106.8
Total masa (b)
Observaciones: Arena Rodada Aritec Planta La Florida Ready Mix

## Material Fino por Lavado Arena
FORMULARIO DE ENSAYO PARA DETERMINAR EL CONTENIDO DE MATERIAL FINO MENOR A 0.08 [MM]
ID Muestra | 3801 |  |  | Fecha Inicio | 2005-09-01
|  |  |  | Fecha término | 2005-09-01
Datos del ensayo |  |  | Valor | Unidad | Aproximar
Masa inicial de la muestra de ensayo seca |  | B | 815.4 | [g] | 0.1 g
Masa de la muestra de ensyo lavada y seca |  | C | 789.4 | [g] | 0.1 g
Diferencia |  | B-C |  | [g] | 0.1 g
Material bajo 0.08 [mm] |  | A |  | [g] | 0.1%
Formula | A = (B-C)/B x 100 %
Observaciones: Mezcla Patron Pta. Lo Espejo Premix Arena Industrial

## Granulometría Gravilla
FORMULARIO DE ENSAYO PARA EL TAMIZADO Y DETERMINACIÓN DE LA GRANULOMETRÍA
|  |  |  | ITEM | Peso [g]
ID Muestra | 3991 |  |  | Tamaño Muestra (a) | 8307 |  | % Grava (a1/a)
Fecha Inicio | 2005-09-01 |  |  | Sobre malla Nº4 (a1) |  |  | % Arena (a2/a)
Bajo malla Nº4 (a2)
TAMIZ | Peso retenido [g] | Peso depósito [g] | % del peso en el depósito respecto al retenido en el tamiz |  | Peso retenido [g] | Peso depósito [g] | % del peso en el depósito respecto al retenido en el tamiz
2 1/2"
2"
1 1/2"
1"
3/4" | 40
1/2" | 4284
3/8" | 2197
4 | 1690
8 | 94
16
30
50
100
Granulometría
TAMIZ | Peso retenido [g] | % retenido | Retenido acumulado | %pasa
2 1/2"
2"
1 1/2"
1" | [6 empty] | Tamaño Muestra (a) | 8307 | [g]
3/4" | 40 | [5 empty] | Total masa fracciones (b) | 8305 | [g]
1/2" | 4284 | [5 empty] | (b/a)x100 arena |  | ( > 97.0 %) [%]
3/8" | 2197
4 | 1690
8 | 94
16
30
50
100
Residuo
Total masa (b)
Observaciones: Gravilla Rio Maipú Ready Mix Planta Qulicura

## Material Fino p Lavado Gravilla
FORMULARIO DE ENSAYO PARA DETERMINAR EL CONTENIDO DE MATERIAL FINO MENOR A 0.08 [MM]
ID Muestra | 3985 |  |  | Fecha Inicio | 2005-09-01
Fecha término
Datos del ensayo |  |  | Valor | Unidad | Aproximar
Masa inicial de la muestra de ensayo seca |  | B | 5083 | [g] | 0.1 g
Masa de la muestra de ensyo lavada y seca |  | C | 5060 | [g] | 0.1 g
Diferencia |  | B-C |  | [g] | 0.1 g
Material bajo 0.08 [mm] |  | A |  | [g] | 0.1%
Formula | A = (B-C)/B x 100 %
Observaciones: Gravilla Pta. La Reina Ready Mix

## Densidad Aparente Arena
FORMULARIO DE ENSAYO PARA LA DETERMINACION DE LA DENSIDAD APARENTE DE LOS ÁRIDOS
ID Muestra | 3801 |  |  |  | Fecha Inicio | 2005-09-01
Densidad Aparente Compactada
Tmax nominal
Compactación |  | Apisonada
|  |  |  | G1 | G2 | Unidad
Capacidad volumétrica de la medida |  |  | v | 2933 |  | [m3]
Masa del árido compactado |  |  | mc | 5404 |  | [Kg]
Densidad aparente compactada |  |  | ρac |  |  | [Kg/m3]
Densidad aparente compactada final |  |  | ρacf |  |  | [Kg/m3]
Fórmula | ρac = mc/v
Densidad Aparente Suelta
|  |  |  | G1 | G2 | Unidad
Capacidad volumétrica de la medida |  |  | v | 2933 |  | [m3]
Masa del árido compactado |  |  | ms | 4957 |  | [Kg]
Densidad aparente compactada |  |  | ρas |  |  | [Kg/m3]
Densidad aparente compactada final |  |  | ρasf |  |  | [Kg/m3]
Fórmula | ρac = mc/v
Observaciones: Mezcla patron Planta Lo Espejo Premix Arena Industrial

## Densidad real, neta y abs grav
FORMULARIO DE ENSAYO PARA LA DETERMINACIÓN DE LAS DENSIDADES REAL Y NETA, Y DE LA ABSORCIÓN DE LAS ARENAS
ID Muestra | 4071 |  |  | Fecha Inicio | 2005-09-01
GRAVA
Datos de Ensayo |  |  |  |  | G1 | G2 | Unidad | Aprox por lo menos a:
Masa del árido saturado superficialmente seco menos la masa del agua desplazada |  |  |  | A | 1172 | 1276 | [g] | 1 g
Masa del árido saturado superficialmenmte seco |  |  |  | B | 1849 | 2016 | [g] | 1 g
Masa del árido seco |  |  |  | C | 1831 | 1998 | [g] | 1 g
RESULTADO GRAVA
|  |  |  | G1 | G2 | Unidad
Densidad real árido sss |  | ρRsss | B/(B-A) |  |  | [Kg/m3]
Densidad real árido seco |  | ρRs | C/(B-A) |  |  | [Kg/m3]
Densidad neta |  | ρN | C/(C-A) |  |  | [Kg/m3]
Absorción de agua |  | α | (B-C)/C |  |  | [%]
Observaciones: Grava Santa Laura Planta Quilicura Premix

## Porcentaje de Humedad
Unidad
Peso Húmedo | Pw | 808 | [g]
Peso seco | Ps | 761 | [g]
La humedad puede ser referida al peso seco o al peso húmedo