## 11-08-05
FORMULARIO HORMIGÓN DE PRUEBA DOCENTE
FECHA DE CONFECCIÓN |  |  |  | : | 2005-08-11
HORA DE CONFECCIÓN |  |  |  | : | 14:00
HP1 al aire
EDAD ENSAYO (días) |  | PESO (Kg) | DIMENSIONES (cm) |  |  |  |  | CARGA MÁXIMA (Kgf) | DENSIDAD (Kg/m3) | RESISTENCIA (Kgf/cm2) | PROMEDIO (Kgf/cm2)
7 |  | 8.12 | 15 |  |  | 15 | 15 | 38500 | 2405.926 | 162.5556 | 162.5556
28 |  | 8.02 | 15 |  |  | 15 | 15 | 57600 | 2376.296 | 243.2 | 243.2
28 |  | 7.96 | 15 |  |  | 15 | 15 | 57600 | 2358.519 | 243.2
HP1 al agua
EDAD ENSAYO (días) |  | PESO (Kg) | DIMENSIONES (cm) |  |  |  |  | CARGA MÁXIMA (Kgf) | DENSIDAD (Kg/m3) | RESISTENCIA (Kgf/cm2) | PROMEDIO (Kgf/cm2)
7 |  | 8.16 | 15 |  |  | 15 | 15 | 43900 | 2417.778 | 185.3556 | 185.3556
28 |  | 8.28 | 15 |  |  | 15 | 15 | 69900 | 2453.333 | 295.1333 | 296.8222
28 |  | 8.26 | 15 |  |  | 15 | 15 | 70700 | 2447.407 | 298.5111
HP2 al agua
EDAD ENSAYO (días) |  | PESO (Kg) | DIMENSIONES (cm) |  |  |  |  | CARGA MÁXIMA (Kgf) | DENSIDAD (Kg/m3) | RESISTENCIA (Kgf/cm2) | PROMEDIO (Kgf/cm2)
7 |  | 8.16 | 15 |  |  | 15 | 15 | 40500 | 2417.778 | 171 | 171
28 |  | 8.24 | 15 |  |  | 15 | 15 | 66900 | 2441.481 | 282.4667 | 279.5111
28 |  | 8.2 | 15 |  |  | 15 | 15 | 65500 | 2429.63 | 276.5556
Nota: La cantida de hormigon que se hizo fue 40 lt.
y el factor de correccion para pasar a probeta de 20x20 es 0.95.
es decir deben multiplicar el resultado de la resisitencia por 0.95