## Probetas cubicas compresion
Probeta cubica 20 x 20
EDAD ENSAYO (días) | DIMENSIONES [cm] |  |  | CARGA MÁXIMA [Kgf]
28 días | 20,0 | 20,0 | 19,9 | 146200
28 días | 20,0 | 21,0 | 20,0 | 150300
Probeta 15 x 15
COMPRESIÓN HP1
EDAD ENSAYO (días) | PESO (Kg) | DIMENSIONES [cm] |  |  | CARGA MÁXIMA [Kgf]
28 días | 8.16 | 15 | 15 | 15 | 71500
28 días | 8.12 | 15 | 15 | 15 | 76000
Probeta 15 x 15
COMPRESIÓN HP2
EDAD ENSAYO (días) | PESO (Kg) | DIMENSIONES [cm.] |  |  | CARGA MÁXIMA [Kgf]
28 días | 8.1 | 15 | 15 | 15 | 53800
28 días | 8.1 | 15 | 15 | 15 | 53900
NOTA: ESTOS DATOS NO CORRESPONDEN A LOS QUE SE TOMARON EN EL LABORATORIO EL OTRO DIA, PERO ESTAN MEJORES.

## probeta cilindrica compresión
Dimensiones |  | Carga Máxima [Kgf] | Resistencia [Kgf/cm2]
L [cm.] | D [cm.]
30 | 15 | 79400 | 449.3

## probeta prismatica flexo tracci
Dimensiones Probeta |  |  | Dist. Apoyos [cm.] | Carga Máxima [Kgf]
L [cm] | h [cm] | b [cm.]
53 | 15 | 15 | 45 | 3760

## Cubo modificado
Dimensiones |  | Carga Máxima [Kgf] | Resistencia [Kgf/cm2]
h [cm.] | b [cm.]
15.3 | 15.3 | 107700 | 460.08
15.3 | 15.3 | 109700 | 468.62

## Hendimiento probeta cilindrica
Dimensiones |  | Carga Máxima [Kgf]
L [cm.] | D [cm.]
30 | 15 | 19620

## Martillo
Probeta | Rebotes
20x20x19.9 | 40 | 44 | 42 | 44 | 42 | 42 | 44 | 46 | 41 | 43 | 42 | 41 | 42 | 42 | 38 | 42
20x21x20 | 46 | 46 | 46 | 48 | 44 | 46 | 46 | 44 | 48 | 43 | 48 | 46 | 44 | 46 | 46 | 48