## Probetas cubicas compresion
Probeta cubica 20 x 20
PESO (Kg) | DIMENSIONES [cm] |  |  | CARGA MÁXIMA [Kgf] | RESISTENCIA [Kgf/cm2]
18.98 | 20,0 | 20,0 | 20 | 125500 | 314
19.36 | 20,0 | 20 | 20.2 | 121800 | 304.5
Probeta 15 x 15
PESO (Kg) | DIMENSIONES [cm] |  |  | CARGA MÁXIMA [Kgf] | RESISTENCIA [Kgf/cm2]
8.12 | 15.1 | 15.1 | 15 | 79500 | 353.2
8.24 | 15.1 | 15.1 | 15.2 | 67140 | 298.4
NOTA: A PESAR DE QUE LAS RESISTENCIAS YA ESTAN POR QUE LA MAQUINA LAS ENTREGA, LAS CALCULAN IGUAL CON LAS FORMULAS Y COMPARAN.

## probeta cilindrica compresión
Dimensiones |  | Carga Máxima [Kgf] | Resistencia [Kgf/cm2]
L [cm.] | D [cm.]
30 | 15 | 104200 | 589.7

## probeta prismatica flexo tracci
Dimensiones Probeta |  |  | Dist. Apoyos [cm.] | Carga Máxima [Kgf] | Resistencia [Kgf/cm2]
L [cm] | h [cm] | b [cm.]
53 | 15 | 15 | 45 | 39700 | 53

## Cubo modificado
Dimensiones |  | Carga Máxima [Kgf] | Resistencia [Kgf/cm2]
h [cm.] | b [cm.]
15 | 15.2 | 109300 | 486
15 | 15.2 | 116300 | 517

## Hendimiento probeta cilindrica
Dimensiones |  | Carga Máxima [Kgf] | Resistencia [Kgf/cm2]
L [cm.] | D [cm.]
30 | 15 | 145900 | 20.63

## Martillo
Probeta | Rebotes
20x20x20 | 38 | 36 | 38 | 34 | 38 | 40 | 38 | 38 | 36 | 36 | 38 | 40 | 38 | 40 | 39 | 38
20x20x20.2 | 32 | 38 | 36 | 36 | 34 | 38 | 38 | 39 | 40 | 40 | 39 | 40 | 40 | 36 | 36 | 40