## Probetas cubicas compresion
Probeta cubica 20 x 20 |  |  | Muestras 28 dias
PESO (Kg) | DIMENSIONES [cm] |  |  | CARGA MÁXIMA [Kgf] | RESISTENCIA [Kgf/cm2]
19.16 | 20 | 20 | 20.1 | 67800 | 169.4
19.38 | 20 | 20 | 20.2 | 164800 | 412
Probeta 15 x 15
PESO (Kg) | DIMENSIONES [cm] |  |  | CARGA MÁXIMA [Kgf] | RESISTENCIA [Kgf/cm2]
8.45 | 15.1 | 15.2 | 15 | 74500 | 331.1
8.21 | 15 | 15 | 15.2 | 64990 | 288.9
NOTA: A PESAR DE QUE LAS RESISTENCIAS YA ESTAN POR QUE LA MAQUINA LAS ENTREGA, LAS CALCULAN IGUAL CON LAS FORMULAS Y COMPARAN.

## probeta cilindrica compresión
Dimensiones |  | Carga Máxima [Kgf] | Resistencia [Kgf/cm2]
L [cm.] | D [cm.] |  |  | Peso [Kg] | 12.7
30 | 15 | 35710 | 202
Muestra ensayada a los 2 dias

## probeta prismatica flexo tracci
Dimensiones Probeta |  |  | Dist. Apoyos [cm.] | Carga Máxima [Kgf] | Resistencia [Kgf/cm2]
L [cm] | h [cm] | b [cm.]
53 | 15 | 15 | 45 | 37700 | 50.3
|  |  |  | Peso [Kg] | 29.52

## Cubo modificado
Dimensiones |  | Carga Máxima [Kgf] | Resistencia [Kgf/cm2]
h [cm.] | b [cm.]
15 | 15 | 117100 | 521
15 | 15 | 125700 | 559

## Hendimiento probeta cilindrica
Dimensiones |  | Carga Máxima [Kgf] | Resistencia [Kgf/cm2]
L [cm.] | D [cm.]
30 | 15 | 145900 | 20.63

## Martillo
Probeta | Rebotes
20x20x20.1 | 29 | 28 | 29 | 28 | 31 | 28 | 31 | 32 | 26 | 34 | 30 | 31 | 32 | 33 | 28 | 30
20x20x20.2 | 43 | 52 | 48 | 44 | 42 | 40 | 48 | 47 | 45 | 44 | 50 | 42 | 44 | 48 | 44 | 42