## Probetas cubicas compresion
Probeta cubica 20 x 20 |  |  | Muestras 28 dias
PESO (Kg) | DIMENSIONES [cm] |  |  | CARGA MÁXIMA [Kgf] | RESISTENCIA [Kgf/cm2]
18.68 | 20 | 20.1 | 20.1 | 110200 | 275.4
18.7 | 20 | 20 | 20.1 | 62400 | 155.9
Probeta 15 x 15
PESO (Kg) | DIMENSIONES [cm] |  |  | CARGA MÁXIMA [Kgf] | RESISTENCIA [Kgf/cm2]
8.17 | 15 | 15.2 | 15.1 | 70990 | 315.5
8.23 | 15 | 15.1 | 15.2 | 61090 | 271.5
NOTA: A PESAR DE QUE LAS RESISTENCIAS YA ESTAN POR QUE LA MAQUINA LAS ENTREGA, LAS CALCULAN IGUAL CON LAS FORMULAS Y COMPARAN.

## probeta cilindrica compresión
| Dimensiones |  | Carga Máxima [Kgf] | Resistencia [Kgf/cm2]
| L [cm.] | D [cm.]
7 dias | 30 | 15 | 47300 | 267.5 | Peso [Kg] | 15.52
28 dias | 30 | 15 | 32020 | 181.1 | Peso [Kg] | 12.67

## probeta prismatica flexo tracci
Dimensiones Probeta |  |  | Dist. Apoyos [cm.] | Carga Máxima [Kgf] | Resistencia [Kgf/cm2]
L [cm] | h [cm] | b [cm.]
53 | 15 | 15 | 45 | 38500 | 51.3
|  |  |  | Peso [Kg] | 29.58

## Cubo modificado
Dimensiones |  | Carga Máxima [Kgf] | Resistencia [Kgf/cm2]
h [cm.] | b [cm.]
15 | 15 | 122100 | 543
15 | 15 | 130700 | 581

## Hendimiento probeta cilindrica
Dimensiones |  | Carga Máxima [Kgf] | Resistencia [Kgf/cm2]
L [cm.] | D [cm.]
30 | 15 | 145900 | 20.63

## Martillo
Probeta | Impactos
20x20.1x20.1 | 38 | 38 | 37 | 38 | 38 | 39 | 37 | 38 | 38 | 41 | 37 | 42 | 38 | 38 | 39 | 39
20x20x20.1 | 31 | 32 | 32 | 33 | 34 | 33 | 34 | 34 | 31 | 31 | 31 | 31 | 32 | 31 | 32 | 31