## Corte en Seco
Corte en Seco
P.1
2000.3
Corte Riffle
|  |  | P.2.1 |  |  |  | P.2.2
|  |  | 1064.55 |  |  |  | 934.05
Corte Incremento
| P.3.1 |  |  |  | P.3.2
| 515.98 |  |  |  | 546.14
| C. Rotatorio |  |  |  | C. Incremento
P.4.3 |  | P.4.4 |  | P.4.1 |  | P.4.2
265.26 |  | 279.87 |  | 277.35 |  | 238.36

## Densidad
Picnometria
|  | Magin | Titi | Rodrigo | Milka
|  | Valor | Valor | Valor | Valor | Valor | Valor
Picnometro | Nº | 2 | 24 | 0 | 13
Densidad Agua | d1 | 1 | 1 | 1 | 1
Pic. Vacio | P1 | 23.2563 | 23.2547 | 20.3015 | 20.1973
Pic. + Mx | P2 | 30.4306 | 27.869 | 24.2436 | 25.2488
Pic. + Mx + Agua | P3 | 52.0429 | 50.9369 | 48.69 | 48.8258
Pic. + Agua | P4 | 47.7781 | 47.3767 | 45.7697 | 45.5802
Densidad Agua |  | 2.465819 | 4.377478 | 3.857996 | 2.79722
Lectura Aparente
Valor
Peso Mineral | 266.5 g
Volumen Mineral | 157 ml
Desplazamiento de Agua
Valor
Peso Mineral | 237.3 g
Volumen Agua | 200 ml
Volumen Pulpa | 285 ml

## Ánalisis Granulométrico
Tamizaje Humedo
Muestra Seca
Muestras | Peso
P.4.1 | 272.8
P.4.2 | 280.3
Muestra Deslamada
Muestras | Peso
P.4.1 | 245
P.4.2 | 246.8
Tamizaje Seco
P.4.2 |  |  |  | P.4.1
T= 15 min |  | T= 20 min |  | T= 15 min |  | T= 20 min
Tamiz # | Peso Tamiz | Tamiz # | Peso Retenido | Tamiz # | Peso Tamiz | Tamiz # | Peso Retenido
8 | 480.1 | 8 | 529.94 | 8 | 745.96 | 8 | 793.88
12 | 435.38 | 12 | 496.86 | 12 | 666.48 | 12 | 728.58
16 | 438.62 | 16 | 480.28 | 16 | 663.2 | 16 | 700.28
20 | 406.38 | 20 | 430.88 | 20 | 639.48 | 20 | 665.3
30 | 603.36 | 30 | 622.8 | 30 | 388.91 | 30 | 407.58
40 | 562.56 | 40 | 575.88 | 40 | 367.92 | 40 | 381.41
fondo 1 | 369.35 | fondo 1 | 405.92 | fondo 1 | 361.98 | fondo 1 | 401.82
50 | 364.66 | 50 | 375.11 | 50 | 355.4 | 50 | 366.86
70 | 359.07 | 70 | 367.28 | 70 | 360.3 | 70 | 369.92
100 | 367.78 | 100 | 374.25 | 100 | 517.6 | 100 | 523.52
140 | 344.32 | 140 | 349.82 | 140 | 346.06 | 140 | 351.53
200 | 322.05 | 200 | 326.43 | 200 | 355.67 | 200 | 356.8
fondo2 | 371.33 | fondo2 | 372.03 | fondo2 | 367.67 | fondo2 | 373.25