## Corte en Seco
Corte en Seco
P.1
1993.62
Corte Riffle
|  |  | P.2.1 |  |  |  | P.2.2
|  |  | 931.44 |  |  |  | 1059.63
Corte Incremento
| P.3.1 |  |  |  | P.3.2
| 462.89 |  |  |  | 466.98
| C. Rotatorio |  |  |  | C. Incremento
P.4.1 |  | P.4.2 |  | P.4.3 |  | P.4.4
229.37 |  | 233.3 |  | 242.7 |  | 223.54

## Densidad
Picnometria
|  | Valor | Valor | Valor | Valor | Valor | Valor
Picnometro | Nº | 13 | 24 | 6 | 12
Densidad Agua | d1
Pic. Vacio | P1 | 20.3033 | 23.0947 | 20.6533 | 21.4615
Pic. + Mx | P2 | 27.0607 | 32.0808 | 28.4579 | 28.2237
Pic. + Mx + Agua | P3 | 50.9409 | 54.0045 | 50.9514 | 50.0412
Pic. + Agua | P4 | 47.9614 | 46.4053 | 45.5598 | 45.6631
Lectura Aparente
Valor
Peso Mineral | 223.36 g
Volumen Mineral | 90 ml
Desplazamiento de Agua
Valor
Peso Mineral | 223.36 g
Volumen Agua | 500 ml
Volumen Pulpa | 588 ml

## Ánalisis Granulométrico
Tamizaje Humedo
Muestra Seca
Muestras | Peso
P.4.4 | 223.54
P.4.3 | 242.7
Muestra Deslamada
Muestras | Peso
P.4.4 | 205.1
P.4.3 | 219
Tamizaje Seco
P.4.4 | [6 empty] | P.4.1
T= 15 min |  | T= 20 min |  | T= 25 min |  |  | T= 15 min |  | T= 20 min |  | T= 25 min |  | T= 29 min
Tamiz # | Peso Tamiz | Tamiz # | Peso Retenido | Tamiz # | Peso Retenido |  | Tamiz # | Peso Tamiz | Tamiz # | Peso Retenido | Tamiz # | Peso Tamiz | Tamiz # | Peso Retenido
8 | 775.9 | 8 | 775.5 | 8 |  |  | 8 | 516.2 | 8 | 513.6 | 8 | 512.7 | 8 | 512.2
12 | 479.4 | 12 | 479.3 | 12 |  |  | 12 | 709.8 | 12 | 712 | 12 | 712.4 | 12 | 712.6
16 | 471.2 | 16 | 471 | 16 |  |  | 16 | 693.6 | 16 | 693.7 | 16 | 693.4 | 16 | 693.3
20 | 427.6 | 20 | 427.6 | 20 |  |  | 20 | 663.6 | 20 | 664 | 20 | 664.4 | 20 | 664.7
30 | 621.9 | 30 | 622.2 | 30 |  |  | 30 | 408 | 30 | 408.1 | 30 | 408.1 | 30 | 408.1
40 | 576.5 | 40 | 576.5 | 40 |  |  | 40 | 382.3 | 40 | 382.4 | 40 | 382.4 | 40 | 382.4
fondo 1 | 406.6 | fondo 1 | 407 | fondo 1 |  |  | fondo 1 | 423.5 | fondo 1 | 423.9 | fondo 1 | 424 | fondo 1 | 424.2
50 | 376.5 | 50 | 376.4 | 50 | 376.2 |  | 50 | 368.3 | 50 | 368 | 50 |  | 50
70 | 368.2 | 70 | 368.3 | 70 | 368.3 |  | 70 | 371.7 | 70 | 372 | 70 |  | 70
100 | 374.8 | 100 | 374.8 | 100 | 374.9 |  | 100 | 524.6 | 100 | 542.6 | 100 |  | 100
140 | 350.4 | 140 | 350.4 | 140 | 350.4 |  | 140 | 352.9 | 140 | 353 | 140 |  | 140
200 | 357.4 | 200 | 356.7 | 200 | 356.3 |  | 200 | 327.5 | 200 | 327.5 | 200 |  | 200
fondo2 | 370.8 | fondo2 | 371.7 | fondo2 | 372.1 |  | fondo2 | 380.4 | fondo2 | 380.5 | fondo2 |  | fondo2
| Masa del Tamiz |  |  |  |  | Masa del Tamiz
8# | 747.9 |  |  |  | 8# | 480.05
12# | 475.23 |  |  |  | 12# | 666.6
16# | 438.5 |  |  |  | 16# | 663.3
20# | 406.24 |  |  |  | 20# | 639.35
30# | 603.26 |  |  |  | 30# | 389
40# | 562.46 |  |  |  | 40# | 367.8
Fondo 1: | 362.05 |  |  |  | Fondo 1: | 371.4
50# | 364.59 |  |  |  | 50# | 355.6
70# | 358.96 |  |  |  | 70# | 360.4
100# | 367.72 |  |  |  | 100# | 517.7
140# | 344.35 |  |  |  | 140# | 346.1
200# | 355.59 |  |  |  | 200# | 322.1
Fondo 2: | 362.05 |  |  |  | Fondo 2: | 371.4