## Corte en Seco
Corte en Seco
P.1
2000.3
Corte Riffle
|  |  | P.2.1 |  |  |  | P.2.2
|  |  | 1064.55 |  |  |  | 934.05
Corte Incremento
| P.3.1 |  |  |  | P.3.2
| 515.98 |  |  |  | 546.14
| C. Rotatorio |  |  |  | C. Incremento
P.4.3 |  | P.4.4 |  | P.4.1 |  | P.4.2
265.26 |  | 279.87 |  | 277.35 |  | 238.36

## Densidad
Picnometria
|  | Magin | Titi | Rodrigo | Milka
|  | Valor | Valor | Valor | Valor | Valor | Valor
Picnometro | Nº | 2 | 24 | 0 | 13
Densidad Agua | d1 | 1 | 1 | 1 | 1
Pic. Vacio | P1 | 23.2563 | 23.2547 | 20.3015 | 20.1973
Pic. + Mx | P2 | 30.4306 | 27.869 | 24.2436 | 25.2488
Pic. + Mx + Agua | P3 | 52.0429 | 50.9369 | 48.69 | 48.8258
Pic. + Agua | P4 | 47.7781 | 47.3767 | 45.7697 | 45.5802
Densidad Agua |  | 2.465819 | 4.377478 | 3.857996 | 2.79722
Lectura Aparente
Valor
Peso Mineral | 266.5 g
Volumen Mineral | 157 ml
Desplazamiento de Agua
Valor
Peso Mineral | 237.3 g
Volumen Agua | 200 ml
Volumen Pulpa | 285 ml

## Ánalisis Granulométrico
Tamizaje Humedo
Muestra Seca
Muestras | Peso
P.4.1 | 272.8
P.4.2 | 280.3
Muestra Deslamada
Muestras | Peso
P.4.1 | 245
P.4.2 | 246.8
Tamizaje Seco
P.4.2 |  |  |  | P.4.1
T= 15 min |  | T= 20 min |  | T= 15 min |  | T= 20 min
Tamiz # | Peso Tamiz | Tamiz # | Peso Retenido | Tamiz # | Peso Tamiz | Tamiz # | Peso Retenido
8 | 480.1 | 8 | 529.94 | 8 | 745.96 | 8 | 793.88
12 | 435.38 | 12 | 496.86 | 12 | 666.48 | 12 | 728.58
16 | 438.62 | 16 | 480.28 | 16 | 663.2 | 16 | 700.28
20 | 406.38 | 20 | 430.88 | 20 | 639.48 | 20 | 665.3
30 | 603.36 | 30 | 622.8 | 30 | 388.91 | 30 | 407.58
40 | 562.56 | 40 | 575.88 | 40 | 367.92 | 40 | 381.41
fondo 1 | 369.35 | fondo 1 | 405.92 | fondo 1 | 361.98 | fondo 1 | 401.82
50 | 364.66 | 50 | 375.11 | 50 | 355.4 | 50 | 366.86
70 | 359.07 | 70 | 367.28 | 70 | 360.3 | 70 | 369.92
100 | 367.78 | 100 | 374.25 | 100 | 517.6 | 100 | 523.52
140 | 344.32 | 140 | 349.82 | 140 | 346.06 | 140 | 351.53
200 | 322.05 | 200 | 326.43 | 200 | 355.67 | 200 | 356.8
fondo2 | 371.33 | fondo2 | 372.03 | fondo2 | 367.67 | fondo2 | 373.25

## Sediment. _ Cp 35
Cp de trabajo | Peso de Mineral | Volumen de Pulpa | Grupo
25 | 595 | 2000 | G.1.4
30 | 595 | 1600 | G.3.2
35 | 595 | 1318 | G.3.3
40 | 595 | 1100 | G.1.4
45 | 595 | 940 | G.3.2
50 | 595 | 808 | G.3.3
Floculante : | 20 ml
Sin Floculante |  |  | Con Floculante
Cp 35 |  |  | Cp 35
T [s] | Altura [cm] |  | T [s] | Altura [cm]
10 | 25.5 |  | 10 | 25.5
15 | 25.4 |  | 15 | 24.7
20 | 25.3 |  | 20 | 24.6
25 | 25.2 |  | 25 | 24.3
30 | 25.1 |  | 30 | 24
35 | 25.1 |  | 35 | 23.8
40 | 25.1 |  | 40 | 23.7
45 | 25 |  | 45 | 23.5
50 | 25 |  | 50 | 23.35
55 | 24.9 |  | 55 | 23.2
60 | 24.9 |  | 60 | 23.15
65 | 24.8 |  | 65 | 22.95
70 | 24.8 |  | 70 | 22.8
75 | 24.8 |  | 75 | 22.65
80 | 24.7 |  | 80 | 22.5
85 | 24.7 |  | 85 | 22.35
90 | 24.7 |  | 90 | 22.2
95 | 24.6 |  | 95 | 22.1
100 | 24.6 |  | 100 | 21.8
105 | 24.5 |  | 105 | 21.6
110 | 24.5 |  | 110 | 21.4
120 | 24.4 |  | 120 | 21.3
130 | 24.4 |  | 130 | 21.2
140 | 24.4 |  | 140 | 21.1
150 | 24.3 |  | 150 | 20.9
160 | 24.2 |  | 160 | 20.8
170 | 24.2 |  | 170 | 20.8
180 | 24.2 |  | 180 | 20.05
190 | 24.2 |  | 190 | 20.5
200 | 24.1 |  | 200 | 20.15
210 | 24.1 |  | 210 | 20.3
225 | 23.9 |  | 225 | 19.8
240 | 23.8 |  | 240 | 19.3
255 | 23.7 |  | 255 | 19
270 | 23.6 |  | 270 | 18.7
285 | 23.6 |  | 285 | 18.3
300 | 23.6 |  | 300 | 18.1
315 | 23.5 |  | 315 | 17.75
330 | 23.5 |  | 330 | 17.35
345 | 23.4 |  | 345 | 17.1
360 | 23.3 |  | 360 | 16.85
375 | 23.3 |  | 375 | 16.6
390 | 23.3 |  | 390 | 16.4
405 | 23.2 |  | 405 | 16.2
420 | 23.15 |  | 420 | 16.1
435 | 23.1 |  | 435 | 16
450 | 23 |  | 450 | 15.8
465 | 22.95 |  | 465 | 15.7
480 | 22.9 |  | 480 | 15.6
495 | 22.85 |  | 495 | 15.45
510 | 22.8 |  | 510 | 15.4
525 | 22.7 |  | 525 | 15.3
540 | 22.6 |  | 540 | 15.2
555 | 22.5 |  | 555 | 15.2
570 | 22.45 |  | 570 | 15.1
585 | 22.4 |  | 585 | 15.1
600 | 22.45 |  | 600 | 15
610 | 22.45 |  | 610 | 15
630 | 22.3 |  | 630 | 14.8
650 | 22.3 |  | 650 | 14.8
670 | 22.25 |  | 670 | 14.7
690 | 22.15 |  | 690 | 14.65
710 | 22.1 |  | 710 | 14.6
730 | 22 |  | 730 | 14.5
750 | 21.95 |  | 750 | 14.5
770 | 21.9 |  | 770 | 14.4
790 | 21.8 |  | 790 | 14.3
810 | 21.7 |  | 810 | 14.3
830 | 21.7 |  | 830 | 14.25
850 | 21.6 |  | 850 | 14.2
870 | 21.5 |  | 870 | 14.1
890 | 21.45 |  | 890 | 14.15
910 | 21.35 |  | 910 | 14.05
930 | 21.3 |  | 930 | 13.95
950 | 21.2 |  | 950 | 13.9
970 | 21.15 |  | 970 | 13.9
990 | 21.1 |  | 990 | 13.85
1010 | 21 |  | 1010 | 13.8
1030 | 20.9 |  | 1030 | 13.75
1050 | 20.85 |  | 1050 | 13.7
1070 | 20.8 |  | 1070 | 13.65
1090 | 20.75 |  | 1090 | 13.65
1110 | 20.7 |  | 1110 | 13.6
1130 | 20.6 |  | 1130 | 13.55
1150 | 20.5 |  | 1150 | 13.5
1170 | 20.45 |  | 1170 | 13.45
1190 | 20.35 |  | 1190 | 13.45
1210 | 20.3 |  | 1210 | 13.4
1230 | 20.25 |  | 1230 | 13.4
1250 | 20.2 |  | 1250 | 13.35
1270 | 20.15 |  | 1270 | 13.35
1290 | 20.1 |  | 1290 | 13.3
1310 | 20.05 |  | 1310 | 13.3
1330 | 19.95 |  | 1330 | 13.25
1350 | 19.9 |  | 1350 | 13.2
1370 | 19.8 |  | 1370 | 13.2
1390 | 19.75 |  | 1390 | 13.15
1410 | 19.7 |  | 1410 | 13.15
1430 | 19.7 |  | 1430 | 13.15
1450 | 19.65 |  | 1450 | 13.1
1470 | 19.6 |  | 1470 | 13.1
1490 | 19.5 |  | 1490 | 13.05
1510 | 19.4 |  | 1510 | 13.05
1530 | 19.35 |  | 1530 | 13.02
1550 | 19.3 |  | 1550 | 13
1570 | 19.2 |  | 1570 | 13
1590 | 19.15 |  | 1590 | 12.95
1610 | 19.1 |  | 1610 | 12.95
1630 | 19 |  | 1630 | 12.9
1650 | 18.95 |  | 1650 | 12.9
1670 | 18.85 |  | 1670 | 12.87
1690 | 18.8 |  | 1690 | 12.85
1710 | 18.75 |  | 1710 | 12.85
1730 | 18.65 |  | 1730 | 12.8
1750 | 18.6 |  | 1750 | 12.8
1770 | 18.55 |  | 1770 | 12.77
1790 | 18.45 |  | 1790 | 12.75
1810 | 18.4 |  | 1810 | 12.72
1830 | 18.3 |  | 1830 | 12.7
1850 | 18.25 |  | 1850 | 12.7
1870 | 18.2 |  | 1870 | 12.68
1890 | 18.1 |  | 1890 | 12.65
1910 | 18.05 |  | 1910 | 12.65
1930 | 17.98 |  | 1930 | 12.63
1950 | 17.9 |  | 1950 | 12.62
1970 | 17.85 |  | 1970 | 12.6
1990 | 17.75 |  | 1990 | 12.58
2010 | 17.7 |  | 2010 | 12.57
2030 | 17.65 |  | 2030 | 12.56
2050 | 17.58 |  | 2050 | 12.55
2070 | 17.5 |  | 2070 | 12.52
2090 | 17.4 |  | 2090 | 12.5
2110 | 17.32 |  | 2110 | 12.5
2130 | 17.28 |  | 2130 | 12.49
2150 | 17.22 |  | 2150 | 12.48
2170 | 17.18 |  | 2170 | 12.42
2190 | 17.12 |  | 2190 | 12.45
2210 | 17.02 |  | 2210 | 12.42
2230 | 16.95 |  | 2230 | 12.41
2250 | 16.9 |  | 2250 | 12.4
2270 | 16.8 |  | 2270 | 12.4
2290 | 16.75 |  | 2290 | 12.38
2310 | 16.62 |  | 2310 | 12.35
2330 | 16.55 |  | 2330 | 12.34
2350 | 16.47 |  | 2350 | 12.32
2370 | 16.4 |  | 2370 | 12.3
2390 | 16.35 |  | 2390 | 12.3
2410 | 16.28 |  | 2410 | 12.29
2430 | 16.22 |  | 2430 | 12.28
2450 | 16.15 |  | 2450 | 12.27
2470 | 16.05 |  | 2470 | 12.26
2490 | 15.95 |  | 2490 | 12.25
2510 | 15.78 |  | 2510 | 12.2
2540 | 15.68 |  | 2540 | 12.15
2570 | 15.55 |  | 2570 | 12.13
2600 | 15.48 |  | 2600 | 12.1
2630 | 15.38 |  | 2630 | 12.1
2660 | 15.38 |  | 2660 | 12.08
2690 | 15.18 |  | 2690 | 12.07
2720 | 15.08 |  | 2720 | 12.05
2750 | 14.98 |  | 2750 | 12.05
2780 | 14.88 |  | 2780 | 12.03
2810 | 14.78 |  | 2810 | 12.01
2840 | 14.68 |  | 2840 | 12
2870 | 14.59 |  | 2870 | 12
2900 | 14.48 |  | 2900 | 11.98
2930 | 14.38 |  | 2930 | 11.98
2960 | 14.28 |  | 2960 | 11.97
2990 | 14.18 |  | 2990 | 11.96
3020 | 14.1 |  | 3020 | 11.95
3050 | 14.05 |  | 3050 | 11.94
3080 | 13.95 |  | 3080 | 11.92
3110 | 13.85 |  | 3110 | 11.9
3140 | 13.75 |  | 3140 | 11.9
3170 | 13.65 |  | 3170 | 11.89
3200 | 13.55 |  | 3200 | 11.87
3230 | 13.48 |  | 3230 | 11.86
3260 | 13.38 |  | 3260 | 11.85
3290 | 13.3 |  | 3290 | 11.85
3320 | 13.1 |  | 3320 | 11.85
3350 | 12.9 |  | 3350 | 11.84
3380 | 12.75 |  | 3380 | 11.82
3410 | 12.6 |  | 3410 | 11.81
3440 | 12.4 |  | 3440 | 11.8
3470 | 12.3 |  | 3470 | 11.79
3500 | 12.15 |  | 3500 | 11.78
3530 | 11.95 |  | 3530 | 11.75
3560 | 11.85 |  | 3560 | 11.73
3590 | 11.7 |  | 3590 | 11.72
3650 | 11.6 |  | 3650 | 11.7
3710 | 11.55 |  | 3710 | 11.7
3770 | 11.5 |  | 3770 | 11.69
3830 | 11.45 |  | 3830 | 11.69
3890 | 11.4 |  | 3890 | 11.68
3950 | 11.35 |  | 3950 | 11.66
4010 | 11.3 |  | 4010 | 11.65
4070 | 11.3 |  | 4070 | 11.64
4130 | 11.3 |  | 4130 | 11.64
4190 | 11.3 |  | 4190 | 11.63

## Sediment. _ Cp 50
Cp de trabajo | Peso de Mineral | Volumen de Pulpa | Grupo
25 | 595 | 2000 | G.1.4
30 | 595 | 1600 | G.3.2
35 | 595 | 1318 | G.3.3
40 | 595 | 1100 | G.1.4
45 | 595 | 940 | G.3.2
50 | 595 | 808 | G.3.3
Floculante : | 20 ml
Sin Floculante |  |  | Con Floculante
Cp 50 |  |  | Cp 50
T [s] | Altura [cm] |  | T [s] | Altura [cm]
0 | 18 |  | 5 | 15.5
10 | 18 |  | 10 | 15.4
20 | 18 |  | 15 | 15.2
30 | 17.9 |  | 20 | 15.1
40 | 17.9 |  | 25 | 15.1
50 | 17.9 |  | 30 | 15.1
60 | 17.85 |  | 35 | 15.1
70 | 17.85 |  | 40 | 15
80 | 17.8 |  | 45 | 15
90 | 17.8 |  | 50 | 15
100 | 17.7 |  | 55 | 14.9
110 | 17.7 |  | 60 | 14.85
120 | 17.7 |  | 65 | 14.85
130 | 17.65 |  | 70 | 14.75
140 | 17.65 |  | 75 | 14.65
150 | 17.65 |  | 80 | 14.6
160 | 17.65 |  | 85 | 14.6
180 | 17.6 |  | 90 | 14.6
200 | 17.6 |  | 95 | 14.5
220 | 17.55 |  | 100 | 14.5
240 | 17.55 |  | 105 | 14.45
260 | 17.5 |  | 110 | 14.4
280 | 17.5 |  | 115 | 14.4
300 | 17.45 |  | 120 | 14.35
320 | 17.45 |  | 125 | 14.3
340 | 17.4 |  | 130 | 14.25
360 | 17.35 |  | 135 | 14.2
380 | 17.35 |  | 140 | 14.15
400 | 17.3 |  | 170 | 14
430 | 17.25 |  | 200 | 13.9
460 | 17.2 |  | 230 | 13.8
490 | 17.15 |  | 260 | 13.65
520 | 17.1 |  | 290 | 13.5
550 | 17.03 |  | 320 | 13.4
580 | 17 |  | 350 | 13.3
610 | 16.95 |  | 380 | 13.2
640 | 16.9 |  | 400 | 13.05
670 | 16.85 |  | 430 | 12.9
700 | 16.8 |  | 460 | 12.7
730 | 16.75 |  | 490 | 12.6
760 | 16.7 |  | 510 | 12.5
790 | 16.65 |  | 530 | 12.35
810 | 16.6 |  | 550 | 12.2
870 | 16.5 |  | 570 | 12.05
930 | 16.4 |  | 590 | 11.85
990 | 16.3 |  | 610 | 11.75
1050 | 16.2 |  | 630 | 11.6
1110 | 16.1 |  | 650 | 11.5
1170 | 16 |  | 670 | 11.45
1230 | 15.9 |  | 690 | 11.4
1290 | 15.8 |  | 710 | 11.37
1350 | 15.7 |  | 730 | 11.32
1410 | 15.6 |  | 750 | 11.27
1470 | 15.5 |  | 770 | 11.33
1530 | 15.4 |  | 790 | 11.2
1590 | 15.3 |  | 810 | 11.17
1650 | 15.2 |  | 830 | 11.15
1770 | 15 |  | 850 | 11.1
1890 | 14.8 |  | 870 | 11.08
2010 | 14.6 |  | 890 | 11.04
2130 | 14.4 |  | 910 | 11.01
2430 | 13.9 |  | 930 | 10.99
2730 | 13.3 |  | 950 | 10.96
3030 | 12.8 |  | 970 | 10.94
3330 | 12.2 |  | 990 | 10.91
3630 | 11.72 |  | 1010 | 10.89
3930 | 11.5 |  | 1030 | 10.86
4230 | 11.4 |  | 1050 | 10.84
4530 | 11.3 |  | 1070 | 10.82
4830 | 11.2 |  | 1090 | 10.8
|  |  | 1110 | 10.78
|  |  | 1130 | 10.76
|  |  | 1150 | 10.74
|  |  | 1170 | 10.72
|  |  | 1190 | 10.7
|  |  | 1210 | 10.69
|  |  | 1230 | 10.66
|  |  | 1250 | 10.65
|  |  | 1270 | 10.63
|  |  | 1290 | 10.61
|  |  | 1310 | 10.6
|  |  | 1330 | 10.59
|  |  | 1350 | 10.58
|  |  | 1370 | 10.56
|  |  | 1390 | 10.55
|  |  | 1410 | 10.53
|  |  | 1430 | 10.52
|  |  | 1450 | 10.51
|  |  | 1470 | 10.5
|  |  | 1490 | 10.49
|  |  | 1510 | 10.48
|  |  | 1530 | 10.465
|  |  | 1550 | 10.45
|  |  | 1570 | 10.43
|  |  | 1590 | 10.41
|  |  | 1610 | 10.4
|  |  | 1630 | 10.39
|  |  | 1650 | 10.38
|  |  | 1670 | 10.37
|  |  | 1690 | 10.36
|  |  | 1710 | 10.35
|  |  | 1730 | 10.34
|  |  | 1750 | 10.33
|  |  | 1770 | 10.315
|  |  | 1790 | 10.1
|  |  | 1810 | 10.3
|  |  | 1830 | 10.29
|  |  | 1850 | 10.28
|  |  | 1870 | 10.275
|  |  | 1900 | 10.265
|  |  | 1930 | 10.255
|  |  | 1960 | 10.245
|  |  | 1990 | 10.22
|  |  | 2020 | 10.205
|  |  | 2050 | 10.19
|  |  | 2080 | 10.18
|  |  | 2110 | 10.17
|  |  | 2140 | 10.16
|  |  | 2170 | 10.15
|  |  | 2200 | 10.14
|  |  | 2230 | 10.13
|  |  | 2260 | 10.12
|  |  | 2290 | 10.11
|  |  | 2320 | 10.1
|  |  | 2350 | 10.09
|  |  | 2380 | 10.085
|  |  | 2410 | 10.08
|  |  | 2440 | 10.07
|  |  | 2470 | 10.065
|  |  | 2500 | 10.06
|  |  | 2530 | 10.05
|  |  | 2560 | 10.04
|  |  | 2860 | 10
|  |  | 3160 | 9.9
|  |  | 3460 | 9.85
|  |  | 3760 | 9.85

## Filtración
Filtración
Cp de trabajo | Grupo |  | Preparar 5 a 6 litros de pulpa
50 | G.3.3 |  | Gs/Gt=0.5 |  | Gt=Gs+Gl=Gs+Ql
55 | G.3.2 |  | Qt=6000[ml] |  | 2·Gs-Gs=Gl
60 | G.1.4 |  | Qs=Gs/ds [ml] |  | Gs=Gl=Ql
|  |  | Qt=Gs/ds+Gs |  | Gs=8200 [gr]
Ql=3000 [ml]
Cp 50
Tiempo de Formación [s] |  | 15 | 30 | 45 | 60 | 75 | 90
Tiempo deSecado [s] |  | 66 | 204 | 208 | 250 | 272 | 308
Agua [ml] |  | 22.4 | 38.9 | 57.3 | 55 | 65 | 41.9
Peso Queque Humedo [gr] |  | 36.6 | 48.1 | 57 | 60.5 | 70.4 | 77.6 | con papel
Peso Queque Seco [gr] |  | 25.9 | 37.8 | 45.6 | 47.8 | 55.8 | 60.7 | con papel
Espesor Queque [mm] |  | 2 | 2.5 | 3 | 4 | 4.5 | 5
Peso Filtro [gr] |  | 3.0412 | 3.1701 | 3.2102 | 3.1824 | 3.0007 | 3.2585
Presión de la bomba = 20 [mmHg] constante.