## Probetas cubicas compresion
Probeta cubica 20 x 20
EDAD ENSAYO (días) | PESO (Kg) | DIMENSIONES [cm] |  |  | CARGA MÁXIMA [KN]
28 días | 18.88 | 20 | 20.1 | 20.1 | 2093 | Datos tomados el 04/11/2006
Probeta 15 x 15
COMPRESIÓN HP1
EDAD ENSAYO (días) | PESO (Kg) | DIMENSIONES [cm] |  |  | CARGA MÁXIMA [Kgf]
28 días | 8.16 | 15 | 15 | 15 | 71500
28 días | 8.12 | 15 | 15 | 15 | 76000
Probeta 15 x 15
COMPRESIÓN HP2
EDAD ENSAYO (días) | PESO (Kg) | DIMENSIONES [cm.] |  |  | CARGA MÁXIMA [Kgf]
28 días | 8.1 | 15 | 15 | 15 | 53800
28 días | 8.1 | 15 | 15 | 15 | 53900
NOTA: el dia del laboratorio sólo se ensayó una probeta de cubica de 20x20, aquí tienen mas datos para que evaluen, las 2 probetas HP1 son hermanas, es decir, el mismo hormigon, pueden y deben compararlas, lo mismo sucede con las HP2

## probeta cilindrica compresión
Dimensiones |  |  |  | Peso [Kg] | Carga Máxima [KN] | Resistencia [N·mm2]
L [cm.] |  | D [cm.]
30 | 30 | 15 | 15 | 12.79 | 901.9 | 50.98
NOTA: Cuidado con las unidades en las que trabajen

## probeta prismatica flexo tracci
Dimensiones Probeta |  |  | Peso [Kg] | Dist. Apoyos [cm.] | Carga Máxima [KN] | Resistencia [Mpa]
L [cm] | h [cm] | b [cm.]
53 | 15 | 15 | 29.76 [Kg] | 45 | 36.8 | 4.9

## Cubo modificado
Dimensiones |  | Carga Máxima [KN] | Resistencia [MPa]
h [cm.] | b [cm.]
15 | 15 | 1181 | 52.5
Probeta 2 : No fue ensayada,

## Hendimiento probeta cilindrica
Dimensiones |  | Carga Máxima [Kgf]
L [cm.] | D [cm.]
30 | 15 | 19620
Probeta no ensayada el día del laboratorio.

## Martillo
Probeta | Rebotes
20x20x20 | 26 | 26 | 28 | 27 | 24 | 30 | 36 | 37 | 36 | 29 | 28 | 29 | 22 | 24 | 28 | 28