## Mol_Unit
Molienda Unitaria
Mineral
Densidad | 3 | t/m3
Work Index | 13 | kWh/tc | [5 empty] | Overflow Ciclones
F80 | 10000 | um | [5 empty] | 250 | 33%
|  |  | Alimentación Fresca |  |  |  |  | 507.5758 | 1.2821
Operación de Molienda |  |  | 1000 | 97% | *
P80 requerido | 710 | um | 30.9278 | 2.8302 | Head : 10.24 ft
Razón L/D | 1.4 |  |  |  | D ciclon : 50''
Densidad Acero | 7 | t/m3 | Agua a Pozo |  | D inlet : 13''
Porosidad de medios de molienda | 40% | % | 0 | 0% | D apex : 10''
Nivel de Llenado | 40% | % | 499.8438 | 1 | D vortex f. : 20''
Velocidad de Giro | 75% | % |  |  | d apex-vortex : 150''
Carga Circulante | 250% | %
Operación de Clasificación
Porcentaje requerido bajo 710 um | 80% | %
Presión de Alimentación | 7 | psi |  |  |  | Underflow Ciclones |  |  | Leyenda
[6 empty] | 625 | 75% |  | Gs, tph | Cp, %
* Consultar catálogo para dimensionar número de ciclones en batería y aproximar diámetro a ciclón disponible | [5 empty] | 208.3333 | 2 |  | QL, m3/h | rT, t/m3
|  |  |  | 4 Molino(s) de 17.8' x 24.9' |  | Alimentación Ciclones
|  |  |  | Potencia 3828 kW (5133 hp) |  | 875 | 55%
|  |  |  | Carga de 295 ton de bolas de 3'' |  | 715.9091 | 1.5789
Holdup : 42 ton, T. residencia : 4 min
Universidad de Chile
Facultad de Ciencias Físicas y Matemáticas
Departamento de Ingeniería de Minas
Área de Procesamiento de Minerales

## calculos (hidden)
[9 empty] | 1 | 2 | 4 | 6
rt | 2 | 1 | 0.3048 | 24509.0039 | 0.25856 | 0.052308 | 4.2983 | 94789.3716 | 94788.3716 | 94787.3716 | 94785.3716 | 94783.3716 | 0 | 0 | 0 | 0 | [10 empty] | 99 | 0.54 | 361 | 0 | D50ca | 887.5
R | 14.0845 | 1.1 | 0.33528 | 24046.2371 | 0.35413 | 0.069623 | 4.2306 | 67902.419 | 67901.419 | 67900.419 | 67898.419 | 67896.419 | 0 | 0 | 0 | 0 | [10 empty] | 95 | 0.73 | 225 | 0 | CV | 0.28947
E1 | 1 | 1.2 | 0.36576 | 23631.3979 | 0.47192 | 0.090389 | 4.1697 | 50075.4987 | 50074.4987 | 50073.4987 | 50071.4987 | 50069.4987 | 0 | 0 | 0 | 0 | [10 empty] | 90 | 0.91 | 100 | 0 | C1 | 3.0949
E2 | 1 | 1.3 | 0.39624 | 23256.1056 | 0.61458 | 0.11492 | 4.1144 | 37840.591 | 37839.591 | 37838.591 | 37836.591 | 37834.591 | 0 | 0 | 0 | 0 | [10 empty] | 80 | 1.25 | 0 | 1.25 | C2 | 1.1046
F0 | 4000 | 1.4 | 0.42672 | 22913.9549 | 0.78485 | 0.14353 | 4.0639 | 29195.2043 | 29194.2043 | 29193.2043 | 29191.2043 | 29189.2043 | 0 | 0 | 0 | 0 | [10 empty] | 70 | 1.67 | 100 | 0 | C3 | 0.9083
E4 | 1.639 | 1.5 | 0.4572 | 22599.9464 | 0.98552 | 0.17654 | 4.0175 | 22931.9105 | 22930.9105 | 22929.9105 | 22927.9105 | 22925.9105 | 0 | 0 | 0 | 0 | [10 empty] | 60 | 2.08 | 400 | 0 | D | 1082.6123
E5 | 1 | 1.6 | 0.48768 | 22310.1076 | 1.2194 | 0.21426 | 3.9745 | 18295.3071 | 18294.3071 | 18293.3071 | 18291.3071 | 18289.3071 | 0 | 0 | 0 | 0 | [10 empty] | 50 | 2.78 | 900 | 0 | D | 50
E6 | 1 | 1.7 | 0.51816 | 22041.2326 | 1.4895 | 0.25699 | 3.9345 | 14797.5024 | 14796.5024 | 14795.5024 | 14793.5024 | 14791.5024 | 0 | 0 | 0 | 0 | [12 empty] | 0 | 1.25 | inlet | 13.2288
P | 6.4671 | 1.8 | 0.54864 | 21790.699 | 1.7987 | 0.30506 | 3.8972 | 12114.5107 | 12113.5107 | 12112.5107 | 12110.5107 | 12108.5107 | 0 | 0 | 0 | 0 | [14 empty] | apex | 10
a | 0.2352 | 1.9 | 0.57912 | 21556.3359 | 2.1501 | 0.35878 | 3.8623 | 10025.8693 | 10024.8693 | 10023.8693 | 10021.8693 | 10019.8693 | 0 | 0 | 0 | 0 | [14 empty] | vortex | 20
d | 0.72348 | 2 | 0.6096 | 21336.3272 | 2.5466 | 0.41847 | 3.8294 | 8378.2759 | 8377.2759 | 8376.2759 | 8374.2759 | 8372.2759 | 0 | 0 | 0 | 0 | [14 empty] | d apex-vortex | 150
rc | 5 | 2.1 | 0.64008 | 21129.1391 | 2.9915 | 0.48443 | 3.7984 | 7063.0473 | 7062.0473 | 7061.0473 | 7059.0473 | 7057.0473 | 0 | 0 | 0 | 0
|  | 2.2 | 0.67056 | 20933.4652 | 3.4879 | 0.55698 | 3.769 | 6001.7826 | 6000.7826 | 5999.7826 | 5997.7826 | 5995.7826 | 0 | 0 | 0 | 0
|  | 2.3 | 0.70104 | 20748.1842 | 4.0389 | 0.63644 | 3.7412 | 5137.0314 | 5136.0314 | 5135.0314 | 5133.0314 | 5131.0314 | 0 | 0 | 0 | 0
|  | 2.4 | 0.73152 | 20572.3267 | 4.648 | 0.72311 | 3.7148 | 4426.0906 | 4425.0906 | 4424.0906 | 4422.0906 | 4420.0906 | 0 | 0 | 0 | 0
|  | 2.5 | 0.762 | 20405.0498 | 5.3182 | 0.81732 | 3.6896 | 3836.804 | 3835.804 | 3834.804 | 3832.804 | 3830.804 | 0 | 0 | 0 | 0
|  | 2.6 | 0.79248 | 20245.6159 | 6.0531 | 0.91937 | 3.6655 | 3344.6673 | 3343.6673 | 3342.6673 | 3340.6673 | 3338.6673 | 0 | 0 | 0 | 0
|  | 2.7 | 0.82296 | 20093.3759 | 6.8559 | 1.0296 | 3.6426 | 2930.8019 | 2929.8019 | 2928.8019 | 2926.8019 | 2924.8019 | 0 | 0 | 0 | 0
|  | 2.8 | 0.85344 | 19947.7564 | 7.7301 | 1.1483 | 3.6205 | 2580.5159 | 2579.5159 | 2578.5159 | 2576.5159 | 2574.5159 | 0 | 0 | 0 | 0
|  | 2.9 | 0.88392 | 19808.2479 | 8.6792 | 1.2758 | 3.5994 | 2282.2681 | 2281.2681 | 2280.2681 | 2278.2681 | 2276.2681 | 0 | 0 | 0 | 0
|  | 3 | 0.9144 | 19674.3961 | 9.7066 | 1.4123 | 3.5792 | 2026.9137 | 2025.9137 | 2024.9137 | 2022.9137 | 2020.9137 | 0 | 0 | 0 | 0
|  | 3.1 | 0.94488 | 19545.7943 | 10.8158 | 1.5583 | 3.5596 | 1807.148 | 1806.148 | 1805.148 | 1803.148 | 1801.148 | 0 | 0 | 0 | 0
|  | 3.2 | 0.97536 | 19422.0768 | 12.0105 | 1.714 | 3.5409 | 1617.092 | 1616.092 | 1615.092 | 1613.092 | 1611.092 | 0 | 0 | 0 | 0
|  | 3.3 | 1.0058 | 19302.9139 | 13.2942 | 1.8798 | 3.5227 | 1451.9807 | 1450.9807 | 1449.9807 | 1447.9807 | 1445.9807 | 0 | 0 | 0 | 0
|  | 3.4 | 1.0363 | 19188.0074 | 14.6706 | 2.0559 | 3.5053 | 1307.9268 | 1306.9268 | 1305.9268 | 1303.9268 | 1301.9268 | 0 | 0 | 0 | 0
|  | 3.5 | 1.0668 | 19077.0867 | 16.1432 | 2.2427 | 3.4884 | 1181.7388 | 1180.7388 | 1179.7388 | 1177.7388 | 1175.7388 | 0 | 0 | 0 | 0
|  | 3.6 | 1.0973 | 18969.9052 | 17.7159 | 2.4405 | 3.472 | 1070.7816 | 1069.7816 | 1068.7816 | 1066.7816 | 1064.7816 | 0 | 0 | 0 | 0
|  | 3.7 | 1.1278 | 18866.2384 | 19.3924 | 2.6496 | 3.4562 | 972.8673 | 971.8673 | 970.8673 | 968.8673 | 966.8673 | 0 | 0 | 0 | 0
|  | 3.8 | 1.1582 | 18765.8803 | 21.1764 | 2.8703 | 3.4409 | 886.17 | 885.17 | 884.17 | 882.17 | 880.17 | 0 | 0 | 0 | 0
|  | 3.9 | 1.1887 | 18668.6426 | 23.0717 | 3.1029 | 3.426 | 809.1583 | 808.1583 | 807.1583 | 805.1583 | 803.1583 | 0 | 0 | 0 | 0
|  | 4 | 1.2192 | 18574.3517 | 25.0821 | 3.3477 | 3.4116 | 740.542 | 739.542 | 738.542 | 736.542 | 734.542 | 0 | 0 | 0 | 0
|  | 4.1 | 1.2497 | 18482.8479 | 27.2115 | 3.6052 | 3.3976 | 679.2289 | 678.2289 | 677.2289 | 675.2289 | 673.2289 | 0 | 0 | 0 | 0
|  | 4.2 | 1.2802 | 18393.984 | 29.4638 | 3.8754 | 3.384 | 624.2911 | 623.2911 | 622.2911 | 620.2911 | 618.2911 | 0 | 0 | 0 | 0
|  | 4.3 | 1.3106 | 18307.6234 | 31.8428 | 4.1589 | 3.3707 | 574.9367 | 573.9367 | 572.9367 | 570.9367 | 568.9367 | 0 | 0 | 0 | 0
|  | 4.4 | 1.3411 | 18223.64 | 34.3526 | 4.4558 | 3.3578 | 530.4876 | 529.4876 | 528.4876 | 526.4876 | 524.4876 | 0 | 0 | 0 | 0
|  | 4.5 | 1.3716 | 18141.9163 | 36.9971 | 4.7666 | 3.3453 | 490.3609 | 489.3609 | 488.3609 | 486.3609 | 484.3609 | 0 | 0 | 0 | 0
|  | 4.6 | 1.4021 | 18062.3434 | 39.7802 | 5.0915 | 3.333 | 454.0537 | 453.0537 | 452.0537 | 450.0537 | 448.0537 | 0 | 0 | 0 | 0
|  | 4.7 | 1.4326 | 17984.8198 | 42.706 | 5.4308 | 3.3211 | 421.1309 | 420.1309 | 419.1309 | 417.1309 | 415.1309 | 0 | 0 | 0 | 0
|  | 4.8 | 1.463 | 17909.2506 | 45.7786 | 5.7849 | 3.3095 | 391.2148 | 390.2148 | 389.2148 | 387.2148 | 385.2148 | 0 | 0 | 0 | 0
|  | 4.9 | 1.4935 | 17835.5475 | 49.0019 | 6.154 | 3.2981 | 363.9765 | 362.9765 | 361.9765 | 359.9765 | 357.9765 | 0 | 0 | 0 | 0
|  | 5 | 1.524 | 17763.6276 | 52.3802 | 6.5386 | 3.287 | 339.1288 | 338.1288 | 337.1288 | 335.1288 | 333.1288 | 0 | 0 | 0 | 0
|  | 5.1 | 1.5545 | 17693.4135 | 55.9175 | 6.9388 | 3.2762 | 316.4201 | 315.4201 | 314.4201 | 312.4201 | 310.4201 | 0 | 0 | 0 | 0
|  | 5.2 | 1.585 | 17624.8323 | 59.618 | 7.355 | 3.2656 | 295.6296 | 294.6296 | 293.6296 | 291.6296 | 289.6296 | 0 | 0 | 0 | 0
|  | 5.3 | 1.6154 | 17557.8158 | 63.4858 | 7.7875 | 3.2553 | 276.563 | 275.563 | 274.563 | 272.563 | 270.563 | 0 | 0 | 0 | 0
|  | 5.4 | 1.6459 | 17492.2997 | 67.5251 | 8.2367 | 3.2452 | 259.0487 | 258.0487 | 257.0487 | 255.0487 | 253.0487 | 0 | 0 | 0 | 0
|  | 5.5 | 1.6764 | 17428.2236 | 71.7403 | 8.7028 | 3.2352 | 242.9351 | 241.9351 | 240.9351 | 238.9351 | 236.9351 | 0 | 0 | 0 | 0
|  | 5.6 | 1.7069 | 17365.5306 | 76.1354 | 9.1862 | 3.2255 | 228.0875 | 227.0875 | 226.0875 | 224.0875 | 222.0875 | 0 | 0 | 0 | 0
|  | 5.7 | 1.7374 | 17304.1667 | 80.7148 | 9.6872 | 3.216 | 214.3866 | 213.3866 | 212.3866 | 210.3866 | 208.3866 | 0 | 0 | 0 | 0
|  | 5.8 | 1.7678 | 17244.0814 | 85.4827 | 10.206 | 3.2067 | 201.7259 | 200.7259 | 199.7259 | 197.7259 | 195.7259 | 0 | 0 | 0 | 0
|  | 5.9 | 1.7983 | 17185.2265 | 90.4436 | 10.7431 | 3.1976 | 190.0105 | 189.0105 | 188.0105 | 186.0105 | 184.0105 | 0 | 0 | 0 | 0
|  | 6 | 1.8288 | 17127.5566 | 95.6016 | 11.2986 | 3.1887 | 179.1556 | 178.1556 | 177.1556 | 175.1556 | 173.1556 | 0 | 0 | 0 | 0
|  | 6.1 | 1.8593 | 17071.0288 | 100.9612 | 11.873 | 3.1799 | 169.0851 | 168.0851 | 167.0851 | 165.0851 | 163.0851 | 0 | 0 | 0 | 0
|  | 6.2 | 1.8898 | 17015.6022 | 106.5267 | 12.4666 | 3.1713 | 159.7308 | 158.7308 | 157.7308 | 155.7308 | 153.7308 | 0 | 0 | 0 | 0
|  | 6.3 | 1.9202 | 16961.2381 | 112.3026 | 13.0796 | 3.1628 | 151.0316 | 150.0316 | 149.0316 | 147.0316 | 145.0316 | 0 | 0 | 0 | 0
|  | 6.4 | 1.9507 | 16907.8999 | 118.2932 | 13.7124 | 3.1545 | 142.9321 | 141.9321 | 140.9321 | 138.9321 | 136.9321 | 0 | 0 | 0 | 0
|  | 6.5 | 1.9812 | 16855.5524 | 124.5031 | 14.3652 | 3.1464 | 135.3826 | 134.3826 | 133.3826 | 131.3826 | 129.3826 | 0 | 0 | 0 | 0
|  | 6.6 | 2.0117 | 16804.1626 | 130.9366 | 15.0385 | 3.1384 | 128.3382 | 127.3382 | 126.3382 | 124.3382 | 122.3382 | 0 | 0 | 0 | 0
|  | 6.7 | 2.0422 | 16753.6987 | 137.5982 | 15.7325 | 3.1306 | 121.7581 | 120.7581 | 119.7581 | 117.7581 | 115.7581 | 0 | 0 | 0 | 0
|  | 6.8 | 2.0726 | 16704.1307 | 144.4925 | 16.4475 | 3.1228 | 115.6055 | 114.6055 | 113.6055 | 111.6055 | 109.6055 | 0 | 0 | 0 | 0
|  | 6.9 | 2.1031 | 16655.4298 | 151.624 | 17.1838 | 3.1152 | 109.8469 | 108.8469 | 107.8469 | 105.8469 | 103.8469 | 0 | 0 | 0 | 0
|  | 7 | 2.1336 | 16607.5686 | 158.9972 | 17.9418 | 3.1078 | 104.4519 | 103.4519 | 102.4519 | 100.4519 | 98.4519 | 0 | 0 | 0 | 0
|  | 7.1 | 2.1641 | 16560.5209 | 166.6167 | 18.7218 | 3.1004 | 99.3929 | 98.3929 | 97.3929 | 95.3929 | 93.3929 | 0 | 0 | 0 | 0
|  | 7.2 | 2.1946 | 16514.2617 | 174.4871 | 19.524 | 3.0932 | 94.6446 | 93.6446 | 92.6446 | 90.6446 | 88.6446 | 0 | 0 | 0 | 0
|  | 7.3 | 2.225 | 16468.7672 | 182.6129 | 20.3489 | 3.0861 | 90.184 | 89.184 | 88.184 | 86.184 | 84.184 | 0 | 0 | 0 | 0
|  | 7.4 | 2.2555 | 16424.0144 | 190.9988 | 21.1967 | 3.0791 | 85.9901 | 84.9901 | 83.9901 | 81.9901 | 79.9901 | 0 | 0 | 0 | 0
|  | 7.5 | 2.286 | 16379.9816 | 199.6495 | 22.0676 | 3.0723 | 82.0437 | 81.0437 | 80.0437 | 78.0437 | 76.0437 | 0 | 0 | 0 | 0
|  | 7.6 | 2.3165 | 16336.6477 | 208.5695 | 22.9622 | 3.0655 | 78.3271 | 77.3271 | 76.3271 | 74.3271 | 72.3271 | 0 | 0 | 0 | 0
|  | 7.7 | 2.347 | 16293.9927 | 217.7637 | 23.8805 | 3.0588 | 74.8242 | 73.8242 | 72.8242 | 70.8242 | 68.8242 | 0 | 0 | 0 | 0
|  | 7.8 | 2.3774 | 16251.9973 | 227.2366 | 24.8231 | 3.0522 | 71.5202 | 70.5202 | 69.5202 | 67.5202 | 65.5202 | 0 | 0 | 0 | 0
|  | 7.9 | 2.4079 | 16210.6431 | 236.9929 | 25.7901 | 3.0458 | 68.4014 | 67.4014 | 66.4014 | 64.4014 | 62.4014 | 0 | 0 | 0 | 0
|  | 8 | 2.4384 | 16169.9123 | 247.0376 | 26.7819 | 3.0394 | 65.4553 | 64.4553 | 63.4553 | 61.4553 | 59.4553 | 0 | 0 | 0 | 0
|  | 8.1 | 2.4689 | 16129.788 | 257.3751 | 27.7989 | 3.0331 | 62.6703 | 61.6703 | 60.6703 | 58.6703 | 56.6703 | 0 | 0 | 0 | 0
|  | 8.2 | 2.4994 | 16090.2537 | 268.0105 | 28.8412 | 3.0269 | 60.0359 | 59.0359 | 58.0359 | 56.0359 | 54.0359 | 0 | 0 | 0 | 0
|  | 8.3 | 2.5298 | 16051.2938 | 278.9483 | 29.9093 | 3.0208 | 57.5422 | 56.5422 | 55.5422 | 53.5422 | 51.5422 | 0 | 0 | 0 | 0
|  | 8.4 | 2.5603 | 16012.8931 | 290.1935 | 31.0034 | 3.0148 | 55.1801 | 54.1801 | 53.1801 | 51.1801 | 49.1801 | 0 | 0 | 0 | 0
|  | 8.5 | 2.5908 | 15975.0371 | 301.7508 | 32.1239 | 3.0088 | 52.9412 | 51.9412 | 50.9412 | 48.9412 | 46.9412 | 0 | 0 | 0 | 0
|  | 8.6 | 2.6213 | 15937.7119 | 313.6252 | 33.2711 | 3.003 | 50.8177 | 49.8177 | 48.8177 | 46.8177 | 44.8177 | 0 | 0 | 0 | 0
|  | 8.7 | 2.6518 | 15900.9038 | 325.8214 | 34.4453 | 2.9972 | 48.8025 | 47.8025 | 46.8025 | 44.8025 | 42.8025 | 0 | 0 | 0 | 0
|  | 8.8 | 2.6822 | 15864.6 | 338.3443 | 35.6468 | 2.9915 | 46.8889 | 45.8889 | 44.8889 | 42.8889 | 40.8889 | 0 | 0 | 0 | 0
|  | 8.9 | 2.7127 | 15828.7879 | 351.1988 | 36.8759 | 2.9859 | 45.0707 | 44.0707 | 43.0707 | 41.0707 | 39.0707 | 0 | 0 | 0 | 0
|  | 9 | 2.7432 | 15793.4555 | 364.3899 | 38.1329 | 2.9803 | 43.3422 | 42.3422 | 41.3422 | 39.3422 | 37.3422 | 0 | 0 | 0 | 0
|  | 9.1 | 2.7737 | 15758.591 | 377.9224 | 39.4182 | 2.9748 | 41.698 | 40.698 | 39.698 | 37.698 | 35.698 | 0 | 0 | 0 | 0
|  | 9.2 | 2.8042 | 15724.1832 | 391.8013 | 40.732 | 2.9694 | 40.1331 | 39.1331 | 38.1331 | 36.1331 | 34.1331 | 0 | 0 | 0 | 0
|  | 9.3 | 2.8346 | 15690.2214 | 406.0315 | 42.0747 | 2.9641 | 38.6429 | 37.6429 | 36.6429 | 34.6429 | 32.6429 | 0 | 0 | 0 | 0
|  | 9.4 | 2.8651 | 15656.695 | 420.6181 | 43.4466 | 2.9588 | 37.2231 | 36.2231 | 35.2231 | 33.2231 | 31.2231 | 0 | 0 | 0 | 0
|  | 9.5 | 2.8956 | 15623.5939 | 435.5659 | 44.848 | 2.9536 | 35.8696 | 34.8696 | 33.8696 | 31.8696 | 29.8696 | 0 | 0 | 0 | 0
|  | 9.6 | 2.9261 | 15590.9082 | 450.8801 | 46.2792 | 2.9484 | 34.5788 | 33.5788 | 32.5788 | 30.5788 | 28.5788 | 0 | 0 | 0 | 0
|  | 9.7 | 2.9566 | 15558.6286 | 466.5656 | 47.7405 | 2.9433 | 33.3471 | 32.3471 | 31.3471 | 29.3471 | 27.3471 | 0 | 0 | 0 | 0
|  | 9.8 | 2.987 | 15526.7459 | 482.6275 | 49.2323 | 2.9383 | 32.1713 | 31.1713 | 30.1713 | 28.1713 | 26.1713 | 0 | 0 | 0 | 0
|  | 9.9 | 3.0175 | 15495.2513 | 499.0708 | 50.7549 | 2.9333 | 31.0482 | 30.0482 | 29.0482 | 27.0482 | 25.0482 | 0 | 0 | 0 | 0
|  | 10 | 3.048 | 15464.136 | 516.6876 | 52.3085 | 2.9284 | 29.9294 | 28.9294 | 27.9294 | 25.9294 | 23.9294 | 0 | 0 | 0 | 0
|  | 10.1 | 3.0785 | 15433.392 | 533.8981 | 53.8935 | 2.9236 | 28.907 | 27.907 | 26.907 | 24.907 | 22.907 | 0 | 0 | 0 | 0
|  | 10.2 | 3.109 | 15403.0111 | 551.5052 | 55.5102 | 2.9188 | 27.929 | 26.929 | 25.929 | 23.929 | 21.929 | 0 | 0 | 0 | 0
|  | 10.3 | 3.1394 | 15372.9855 | 569.5141 | 57.1589 | 2.914 | 26.9932 | 25.9932 | 24.9932 | 22.9932 | 20.9932 | 0 | 0 | 0 | 0
|  | 10.4 | 3.1699 | 15343.3077 | 587.93 | 58.8399 | 2.9093 | 26.0972 | 25.0972 | 24.0972 | 22.0972 | 20.0972 | 0 | 0 | 0 | 0
|  | 10.5 | 3.2004 | 15313.9704 | 606.7579 | 60.5536 | 2.9047 | 25.239 | 24.239 | 23.239 | 21.239 | 19.239 | 0 | 0 | 0 | 0
|  | 10.6 | 3.2309 | 15284.9664 | 626.0031 | 62.3002 | 2.9001 | 24.4168 | 23.4168 | 22.4168 | 20.4168 | 18.4168 | 0 | 0 | 0 | 0
|  | 10.7 | 3.2614 | 15256.289 | 645.6707 | 64.0801 | 2.8956 | 23.6286 | 22.6286 | 21.6286 | 19.6286 | 17.6286 | 0 | 0 | 0 | 0
|  | 10.8 | 3.2918 | 15227.9314 | 665.7659 | 65.8936 | 2.8911 | 22.8728 | 21.8728 | 20.8728 | 18.8728 | 16.8728 | 0 | 0 | 0 | 0
|  | 10.9 | 3.3223 | 15199.8871 | 686.2939 | 67.741 | 2.8867 | 22.1478 | 21.1478 | 20.1478 | 18.1478 | 16.1478 | 0 | 0 | 0 | 0
|  | 11 | 3.3528 | 15172.1499 | 707.2599 | 69.6226 | 2.8823 | 21.452 | 20.452 | 19.452 | 17.452 | 15.452 | 0 | 0 | 0 | 0
|  | 11.1 | 3.3833 | 15144.7136 | 728.6691 | 71.5387 | 2.8779 | 20.7841 | 19.7841 | 18.7841 | 16.7841 | 14.7841 | 0 | 0 | 0 | 0
|  | 11.2 | 3.4138 | 15117.5724 | 750.5268 | 73.4896 | 2.8736 | 20.1426 | 19.1426 | 18.1426 | 16.1426 | 14.1426 | 0 | 0 | 0 | 0
|  | 11.3 | 3.4442 | 15090.7204 | 772.8383 | 75.4757 | 2.8694 | 19.5264 | 18.5264 | 17.5264 | 15.5264 | 13.5264 | 0 | 0 | 0 | 0
|  | 11.4 | 3.4747 | 15064.1521 | 795.6089 | 77.4973 | 2.8652 | 18.9341 | 17.9341 | 16.9341 | 14.9341 | 12.9341 | 0 | 0 | 0 | 0
|  | 11.5 | 3.5052 | 15037.862 | 818.8437 | 79.5547 | 2.861 | 18.3648 | 17.3648 | 16.3648 | 14.3648 | 12.3648 | 0 | 0 | 0 | 0
|  | 11.6 | 3.5357 | 15011.8447 | 842.5481 | 81.6481 | 2.8569 | 17.8172 | 16.8172 | 15.8172 | 13.8172 | 11.8172 | 0 | 0 | 0 | 0
|  | 11.7 | 3.5662 | 14986.0953 | 866.7275 | 83.7779 | 2.8528 | 17.2904 | 16.2904 | 15.2904 | 13.2904 | 11.2904 | 0 | 0 | 0 | 0
|  | 11.8 | 3.5966 | 14960.6086 | 891.3871 | 85.9445 | 2.8487 | 16.7835 | 15.7835 | 14.7835 | 12.7835 | 10.7835 | 0 | 0 | 0 | 0
|  | 11.9 | 3.6271 | 14935.3797 | 916.5323 | 88.1481 | 2.8447 | 16.2955 | 15.2955 | 14.2955 | 12.2955 | 10.2955 | 0 | 0 | 0 | 0
|  | 12 | 3.6576 | 14910.4041 | 942.1684 | 90.3891 | 2.8408 | 15.8256 | 14.8256 | 13.8256 | 11.8256 | 9.8256 | 0 | 0 | 0 | 0
|  | 12.1 | 3.6881 | 14885.6769 | 968.3009 | 92.6677 | 2.8368 | 15.373 | 14.373 | 13.373 | 11.373 | 9.373 | 0 | 0 | 0 | 0
|  | 12.2 | 3.7186 | 14861.1937 | 994.9351 | 94.9842 | 2.833 | 14.9368 | 13.9368 | 12.9368 | 10.9368 | 8.9368 | 0 | 0 | 0 | 0
|  | 12.3 | 3.749 | 14836.9502 | 1022.0764 | 97.3391 | 2.8291 | 14.5165 | 13.5165 | 12.5165 | 10.5165 | 8.5165 | 0 | 0 | 0 | 0
|  | 12.4 | 3.7795 | 14812.9421 | 1049.7302 | 99.7326 | 2.8253 | 14.1112 | 13.1112 | 12.1112 | 10.1112 | 8.1112 | 0 | 0 | 0 | 0
|  | 12.5 | 3.81 | 14789.1652 | 1077.9019 | 102.165 | 2.8215 | 13.7203 | 12.7203 | 11.7203 | 9.7203 | 7.7203 | 0 | 0 | 0 | 0
|  | 12.6 | 3.8405 | 14765.6154 | 1106.597 | 104.6366 | 2.8178 | 13.3433 | 12.3433 | 11.3433 | 9.3433 | 7.3433 | 0 | 0 | 0 | 0
|  | 12.7 | 3.871 | 14742.2889 | 1135.8209 | 107.1478 | 2.8141 | 12.9794 | 11.9794 | 10.9794 | 8.9794 | 6.9794 | 0 | 0 | 0 | 0
|  | 12.8 | 3.9014 | 14719.1817 | 1165.5791 | 109.6988 | 2.8104 | 12.6282 | 11.6282 | 10.6282 | 8.6282 | 6.6282 | 0 | 0 | 0 | 0
|  | 12.9 | 3.9319 | 14696.2902 | 1195.8771 | 112.29 | 2.8067 | 12.2891 | 11.2891 | 10.2891 | 8.2891 | 6.2891 | 0 | 0 | 0 | 0
|  | 13 | 3.9624 | 14673.6107 | 1226.7202 | 114.9217 | 2.8031 | 11.9617 | 10.9617 | 9.9617 | 7.9617 | 5.9617 | 0 | 0 | 0 | 0
|  | 13.1 | 3.9929 | 14651.1395 | 1258.1142 | 117.5942 | 2.7996 | 11.6453 | 10.6453 | 9.6453 | 7.6453 | 5.6453 | 0 | 0 | 0 | 0
|  | 13.2 | 4.0234 | 14628.8732 | 1290.0644 | 120.3078 | 2.796 | 11.3396 | 10.3396 | 9.3396 | 7.3396 | 5.3396 | 0 | 0 | 0 | 0
|  | 13.3 | 4.0538 | 14606.8084 | 1322.5763 | 123.0629 | 2.7925 | 11.0442 | 10.0442 | 9.0442 | 7.0442 | 5.0442 | 0 | 0 | 0 | 0
|  | 13.4 | 4.0843 | 14584.9419 | 1355.6556 | 125.8596 | 2.789 | 10.7586 | 9.7586 | 8.7586 | 6.7586 | 4.7586 | 0 | 0 | 0 | 0
|  | 13.5 | 4.1148 | 14563.2702 | 1389.3078 | 128.6985 | 2.7856 | 10.4824 | 9.4824 | 8.4824 | 6.4824 | 4.4824 | 0 | 0 | 0 | 0
|  | 13.6 | 4.1453 | 14541.7904 | 1423.5384 | 131.5797 | 2.7821 | 10.2152 | 9.2152 | 8.2152 | 6.2152 | 4.2152 | 0 | 0 | 0 | 0
|  | 13.7 | 4.1758 | 14520.4992 | 1458.353 | 134.5036 | 2.7787 | 9.9568 | 8.9568 | 7.9568 | 5.9568 | 3.9568 | 0 | 0 | 0 | 0
|  | 13.8 | 4.2062 | 14499.3938 | 1493.7572 | 137.4704 | 2.7754 | 9.7067 | 8.7067 | 7.7067 | 5.7067 | 3.7067 | 0 | 0 | 0 | 0
|  | 13.9 | 4.2367 | 14478.471 | 1529.7566 | 140.4806 | 2.772 | 9.4646 | 8.4646 | 7.4646 | 5.4646 | 3.4646 | 0 | 0 | 0 | 0
|  | 14 | 4.2672 | 14457.7282 | 1566.3568 | 143.5345 | 2.7687 | 9.2302 | 8.2302 | 7.2302 | 5.2302 | 3.2302 | 0 | 0 | 0 | 0
|  | 14.1 | 4.2977 | 14437.1623 | 1603.5635 | 146.6322 | 2.7654 | 9.0032 | 8.0032 | 7.0032 | 5.0032 | 3.0032 | 0 | 0 | 0 | 0
|  | 14.2 | 4.3282 | 14416.7708 | 1641.3822 | 149.7742 | 2.7622 | 8.7833 | 7.7833 | 6.7833 | 4.7833 | 2.7833 | 0 | 0 | 0 | 0
|  | 14.3 | 4.3586 | 14396.5508 | 1679.8187 | 152.9608 | 2.759 | 8.5703 | 7.5703 | 6.5703 | 4.5703 | 2.5703 | 0 | 0 | 0 | 0
|  | 14.4 | 4.3891 | 14376.4998 | 1718.8785 | 156.1923 | 2.7558 | 8.3639 | 7.3639 | 6.3639 | 4.3639 | 2.3639 | 0 | 0 | 0 | 0
|  | 14.5 | 4.4196 | 14356.6152 | 1758.5674 | 159.4689 | 2.7526 | 8.1638 | 7.1638 | 6.1638 | 4.1638 | 2.1638 | 0 | 0 | 0 | 0
|  | 14.6 | 4.4501 | 14336.8945 | 1798.8911 | 162.7911 | 2.7494 | 7.9699 | 6.9699 | 5.9699 | 3.9699 | 1.9699 | 0 | 0 | 0 | 0
|  | 14.7 | 4.4806 | 14317.3353 | 1839.8551 | 166.1591 | 2.7463 | 7.7818 | 6.7818 | 5.7818 | 3.7818 | 1.7818 | 0 | 0 | 0 | 0
|  | 14.8 | 4.511 | 14297.935 | 1881.4654 | 169.5732 | 2.7432 | 7.5994 | 6.5994 | 5.5994 | 3.5994 | 1.5994 | 0 | 0 | 0 | 0
|  | 14.9 | 4.5415 | 14278.6914 | 1923.7274 | 173.0338 | 2.7401 | 7.4224 | 6.4224 | 5.4224 | 3.4224 | 1.4224 | 0 | 0 | 0 | 0
|  | 15 | 4.572 | 14259.6022 | 1966.6471 | 176.5411 | 2.7371 | 7.2507 | 6.2507 | 5.2507 | 3.2507 | 1.2507 | 0 | 0 | 0 | 0
|  | 15.1 | 4.6025 | 14240.6651 | 2010.2301 | 180.0955 | 2.734 | 7.0841 | 6.0841 | 5.0841 | 3.0841 | 1.0841 | 0 | 0 | 0 | 0
|  | 15.2 | 4.633 | 14221.8778 | 2054.4823 | 183.6973 | 2.731 | 6.9224 | 5.9224 | 4.9224 | 2.9224 | 0.92237 | 0 | 0 | 0 | 0
|  | 15.3 | 4.6634 | 14203.2384 | 2099.4092 | 187.3468 | 2.728 | 6.7654 | 5.7654 | 4.7654 | 2.7654 | 0.76535 | 0 | 0 | 0 | 0
|  | 15.4 | 4.6939 | 14184.7445 | 2145.0168 | 191.0444 | 2.7251 | 6.6129 | 5.6129 | 4.6129 | 2.6129 | 0.61288 | 0 | 0 | 0 | 0
|  | 15.5 | 4.7244 | 14166.3942 | 2191.3109 | 194.7902 | 2.7221 | 6.4648 | 5.4648 | 4.4648 | 2.4648 | 0.4648 | 0 | 0 | 0 | 0
|  | 15.6 | 4.7549 | 14148.1854 | 2238.2971 | 198.5847 | 2.7192 | 6.321 | 5.321 | 4.321 | 2.321 | 0.32096 | 0 | 0 | 0 | 0
|  | 15.7 | 4.7854 | 14130.1161 | 2285.9814 | 202.4282 | 2.7163 | 6.1812 | 5.1812 | 4.1812 | 2.1812 | 0.1812 | 0 | 0 | 0 | 0
|  | 15.8 | 4.8158 | 14112.1845 | 2334.3696 | 206.321 | 2.7135 | 6.0454 | 5.0454 | 4.0454 | 2.0454 | 0.045394 | 0 | 0 | 0 | 15.8
|  | 15.9 | 4.8463 | 14094.3885 | 2383.4674 | 210.2633 | 2.7106 | 5.9134 | 4.9134 | 3.9134 | 1.9134 | 0.086603 | 0 | 0 | 0 | 0
|  | 16 | 4.8768 | 14076.7263 | 2433.2808 | 214.2555 | 2.7078 | 5.7851 | 4.7851 | 3.7851 | 1.7851 | 0.21492 | 0 | 0 | 0 | 0
|  | 16.1 | 4.9073 | 14059.196 | 2483.8156 | 218.298 | 2.705 | 5.6603 | 4.6603 | 3.6603 | 1.6603 | 0.33968 | 0 | 0 | 0 | 0
|  | 16.2 | 4.9378 | 14041.796 | 2535.0776 | 222.391 | 2.7022 | 5.539 | 4.539 | 3.539 | 1.539 | 0.461 | 0 | 0 | 0 | 0
|  | 16.3 | 4.9682 | 14024.5244 | 2587.0728 | 226.5348 | 2.6994 | 5.421 | 4.421 | 3.421 | 1.421 | 0.579 | 0 | 0 | 0 | 0
|  | 16.4 | 4.9987 | 14007.3794 | 2639.807 | 230.7298 | 2.6967 | 5.3062 | 4.3062 | 3.3062 | 1.3062 | 0.69379 | 0 | 0 | 0 | 0
|  | 16.5 | 5.0292 | 13990.3595 | 2693.2861 | 234.9762 | 2.6939 | 5.1945 | 4.1945 | 3.1945 | 1.1945 | 0.80547 | 0 | 0 | 0 | 0
|  | 16.6 | 5.0597 | 13973.4628 | 2747.516 | 239.2745 | 2.6912 | 5.0859 | 4.0859 | 3.0859 | 1.0859 | 0.91415 | 0 | 0 | 0 | 0
|  | 16.7 | 5.0902 | 13956.6879 | 2802.5027 | 243.6248 | 2.6885 | 4.9801 | 3.9801 | 2.9801 | 0.98008 | 1.0199 | 0 | 0 | 0 | 0
|  | 16.8 | 5.1206 | 13940.0331 | 2858.2521 | 248.0276 | 2.6859 | 4.8771 | 3.8771 | 2.8771 | 0.87712 | 1.1229 | 0 | 0 | 0 | 0
|  | 16.9 | 5.1511 | 13923.4968 | 2914.7701 | 252.483 | 2.6832 | 4.7769 | 3.7769 | 2.7769 | 0.77688 | 1.2231 | 0 | 0 | 0 | 0
|  | 17 | 5.1816 | 13907.0776 | 2972.0627 | 256.9916 | 2.6806 | 4.6793 | 3.6793 | 2.6793 | 0.67927 | 1.3207 | 0 | 0 | 0 | 0
|  | 17.1 | 5.2121 | 13890.7738 | 3030.1359 | 261.5534 | 2.6779 | 4.5842 | 3.5842 | 2.5842 | 0.58421 | 1.4158 | 0 | 0 | 0 | 0
|  | 17.2 | 5.2426 | 13874.5841 | 3088.9955 | 266.169 | 2.6753 | 4.4916 | 3.4916 | 2.4916 | 0.49162 | 1.5084 | 0 | 0 | 0 | 0
|  | 17.3 | 5.273 | 13858.5069 | 3148.6477 | 270.8385 | 2.6728 | 4.4014 | 3.4014 | 2.4014 | 0.40142 | 1.5986 | 0 | 0 | 0 | 0
|  | 17.4 | 5.3035 | 13842.5408 | 3209.0983 | 275.5623 | 2.6702 | 4.3135 | 3.3135 | 2.3135 | 0.31353 | 1.6865 | 0 | 0 | 0 | 0
|  | 17.5 | 5.334 | 13826.6845 | 3270.3535 | 280.3408 | 2.6676 | 4.2279 | 3.2279 | 2.2279 | 0.22789 | 1.7721 | 0 | 0 | 0 | 0
|  | 17.6 | 5.3645 | 13810.9365 | 3332.4192 | 285.1741 | 2.6651 | 4.1444 | 3.1444 | 2.1444 | 0.14442 | 1.8556 | 0 | 0 | 0 | 0
|  | 17.7 | 5.395 | 13795.2955 | 3395.3014 | 290.0627 | 2.6626 | 4.0631 | 3.0631 | 2.0631 | 0.063055 | 1.9369 | 0 | 0 | 0 | 0
|  | 17.8 | 5.4254 | 13779.7602 | 3459.0062 | 295.0068 | 2.6601 | 3.9837 | 2.9837 | 1.9837 | 0.016266 | 2.0163 | 0 | 0 | 17.8 | 0
|  | 17.9 | 5.4559 | 13764.3293 | 3523.5396 | 300.0069 | 2.6576 | 3.9064 | 2.9064 | 1.9064 | 0.093607 | 2.0936 | 0 | 0 | 0 | 0
|  | 18 | 5.4864 | 13749.0015 | 3588.9077 | 305.063 | 2.6551 | 3.831 | 2.831 | 1.831 | 0.16903 | 2.169 | 0 | 0 | 0 | 0
|  | 18.1 | 5.5169 | 13733.7756 | 3655.1166 | 310.1757 | 2.6527 | 3.7574 | 2.7574 | 1.7574 | 0.24259 | 2.2426 | 0 | 0 | 0 | 0
|  | 18.2 | 5.5474 | 13718.6503 | 3722.1723 | 315.3452 | 2.6503 | 3.6857 | 2.6857 | 1.6857 | 0.31434 | 2.3143 | 0 | 0 | 0 | 0
|  | 18.3 | 5.5778 | 13703.6243 | 3790.0809 | 320.5718 | 2.6478 | 3.6157 | 2.6157 | 1.6157 | 0.38435 | 2.3843 | 0 | 0 | 0 | 0
|  | 18.4 | 5.6083 | 13688.6966 | 3858.8485 | 325.8559 | 2.6454 | 3.5474 | 2.5474 | 1.5474 | 0.45265 | 2.4526 | 0 | 0 | 0 | 0
|  | 18.5 | 5.6388 | 13673.8659 | 3928.4812 | 331.1977 | 2.643 | 3.4807 | 2.4807 | 1.4807 | 0.5193 | 2.5193 | 0 | 0 | 0 | 0
|  | 18.6 | 5.6693 | 13659.1311 | 3998.9852 | 336.5975 | 2.6407 | 3.4156 | 2.4156 | 1.4156 | 0.58435 | 2.5844 | 0 | 0 | 0 | 0
|  | 18.7 | 5.6998 | 13644.491 | 4070.3665 | 342.0558 | 2.6383 | 3.3522 | 2.3522 | 1.3522 | 0.64785 | 2.6478 | 0 | 0 | 0 | 0
|  | 18.8 | 5.7302 | 13629.9446 | 4142.6314 | 347.5727 | 2.636 | 3.2902 | 2.2902 | 1.2902 | 0.70983 | 2.7098 | 0 | 0 | 0 | 0
|  | 18.9 | 5.7607 | 13615.4908 | 4215.7859 | 353.1486 | 2.6336 | 3.2296 | 2.2296 | 1.2296 | 0.77036 | 2.7704 | 0 | 0 | 0 | 0
|  | 19 | 5.7912 | 13601.1284 | 4289.8361 | 358.7839 | 2.6313 | 3.1705 | 2.1705 | 1.1705 | 0.82945 | 2.8295 | 0 | 0 | 0 | 0
|  | 19.1 | 5.8217 | 13586.8565 | 4364.7884 | 364.4787 | 2.629 | 3.1128 | 2.1128 | 1.1128 | 0.88717 | 2.8872 | 0 | 0 | 0 | 0
|  | 19.2 | 5.8522 | 13572.6739 | 4440.6488 | 370.2336 | 2.6267 | 3.0565 | 2.0565 | 1.0565 | 0.94354 | 2.9435 | 0 | 0 | 0 | 0
|  | 19.3 | 5.8826 | 13558.5798 | 4517.4235 | 376.0486 | 2.6245 | 3.0014 | 2.0014 | 1.0014 | 0.9986 | 2.9986 | 0 | 0 | 0 | 0
|  | 19.4 | 5.9131 | 13544.5729 | 4595.1188 | 381.9243 | 2.6222 | 2.9476 | 1.9476 | 0.9476 | 1.0524 | 3.0524 | 0 | 0 | 0 | 0
|  | 19.5 | 5.9436 | 13530.6525 | 4673.7407 | 387.8608 | 2.62 | 2.895 | 1.895 | 0.89504 | 1.105 | 3.105 | 0 | 0 | 0 | 0
|  | 19.6 | 5.9741 | 13516.8174 | 4753.2957 | 393.8586 | 2.6177 | 2.8437 | 1.8437 | 0.84367 | 1.1563 | 3.1563 | 0 | 0 | 0 | 0
|  | 19.7 | 6.0046 | 13503.0668 | 4833.7898 | 399.9178 | 2.6155 | 2.7935 | 1.7935 | 0.79347 | 1.2065 | 3.2065 | 0 | 0 | 0 | 0
|  | 19.8 | 6.035 | 13489.3997 | 4915.2293 | 406.0389 | 2.6133 | 2.7444 | 1.7444 | 0.74441 | 1.2556 | 3.2556 | 0 | 0 | 0 | 0
|  | 19.9 | 6.0655 | 13475.8152 | 4997.6204 | 412.2221 | 2.6111 | 2.6964 | 1.6964 | 0.69645 | 1.3036 | 3.3036 | 0 | 0 | 0 | 0
|  | 20 | 6.096 | 13462.3123 | 5080.9695 | 418.4678 | 2.6089 | 2.6496 | 1.6496 | 0.64956 | 1.3504 | 3.3504 | 20 | 20 | 0 | 0
[9 empty] | 1.6496 | 0.64956 | 0.016266 | 0.045394
[12 empty] | 0.016266 | 20 | 20 | 18 | 16 |  | 4.5 | 1.8911 | 1.8911 | 1.8399 | 1.7865 | 0 | 0 | 0 | 0
[13 empty] | 1 | 2 | 4 | 6 |  | 4 | 1.3911 | 1.3911 | 1.3399 | 1.2865 | 0 | 0 | 0 | 0
[13 empty] | 1.6496 | 0.64956 | 0.016266 | 0.045394 | 4 | 3.5 | 0.89107 | 0.89107 | 0.83991 | 0.78653 | 0 | 0 | 0 | 0
[12 empty] | D | 20 | 20 | 17.8 | 15.8 | 17.8 | 3 | 0.39107 | 0.39107 | 0.33991 | 0.28653 | 3 | 3 | 3 | 3
[12 empty] | L | 28 | 28 | 24.92 | 22.12 | 24.92 | 2.5 | 10 | 10 | 10 | 10 | 0 | 0 | 0 | 0
[12 empty] | H | 59.7811 | 59.7811 | 42.1438 | 29.4744 | 42.1438 | 2 | 10 | 10 | 10 | 10 | 0 | 0 | 0 | 0
[12 empty] | Db | 2.6089 | 2.6089 | 2.6601 | 2.7135 | 2.6601 | 1.5 | 10 | 10 | 10 | 10 | 0 | 0 | 0 | 0
[12 empty] | Cmm | 418.4678 | 418.4678 | 295.0068 | 206.321 | 295.0068 |  | 0.39107 | 0.39107 | 0.33991 | 0.28653 | 3 | 3 | 3 | 3
[12 empty] | Tau | 1.4347 | 2.8695 | 4.0458 | 4.2443 | 4.0458
[12 empty] | P | 13462.3123 | 6731.1562 | 3444.9401 | 2352.0307 | 3444.9401
[12 empty] | P* | 14958.1248 | 7479.0624 | 3827.7112 | 2613.3675 | 3827.7112
[12 empty] | DB | 3 | 3 | 3 | 3 | 3
[12 empty] | Gsa | 2500 | 1250 | 625 | 416.6667 | 625