## 14.00 suelta
Ensayo Corte Directo (ASTM D3080-72)
Muestra: |  | Arena normalizada |  |  |  |  | Fecha: |  | 2007-03-19
consolidación: 234 * 0.01 mm
DR: 15 %
Datos de confección
Area Probeta |  |  | [cm²] | 900 |  |  | Contenido Humedad Natural |  |  | [%] | 5
Altura |  |  | [cm] | 13.56 |  |  | Densidad Húmeda |  |  | [g/cm3]
Volumen |  |  | [cm³] | 12204 |  |  | Densidad Seca |  |  | [g/cm3]
Peso de la muestra |  |  | [gm] | 19092 |  |  | Relacion de vacios
Consolidación |  |  | [0.01 mm] | 234 |  |  | Grado de Saturacion Inicial |  |  | [%]
Calibración Anillo |  |  | [kg/div ] | 7.6933 |  |  | Tension Normal |  |  | [kg/cm²] | 3
Calibración Dial Vertical |  |  | [mm] | 0.01 |  |  | Carga Aplicada |  |  | [kgf] | 2700
Calibración Dial Horizontal |  |  | [mm] | 0.01
Datos |  |  | 0.01 mm |  |  | 7.6933 Kgf
Desplazam. |  | Fuerza de | Desplazam. |  | Desplazam. | Fuerza de |  | Desplazam. |  | Desplazam. |  | Fuerza de | Desplazam.
Horizontal |  | Corte | Vertical |  | Horizontal | Corte |  | Vertical |  | Horizontal |  | Corte | Vertical
0 |  | 0 | 0 |  | 700 | 189 |  | 71.5 |  | 3000
10 |  | 2 | 0 |  | 800 | 198 |  | 74.1 |  | 3100
20 |  | 9 | 0 |  | 900 | 201 |  | 75.3 |  | 3200
30 |  | 17 | 0 |  | 1000 | 208 |  | 75.9 |  | 3300
40 |  | 25 | 0 |  | 1100 | 213 |  | 76 |  | 3400
50 |  | 33 | 0.5 |  | 1200 | 218 |  | 75.5 |  | 3500
60 |  | 41 | 1 |  | 1300 | 221 |  | 75.5 |  | 3600
70 |  | 50 | 1.2 |  | 1400 | 224 |  | 75 |  | 3700
80 |  | 57 | 3 |  | 1500 | 227 |  | 74.1 |  | 3800
90 |  | 65 | 6 |  | 1600 | 230 |  | 73 |  | 3900
100 |  | 70 | 8 |  | 1700 | 233 |  | 71.9 |  | 4000
120 |  | 80 | 12 |  | 1800 | 235 |  | 70.9 |  | 4100
140 |  | 89 | 15 |  | 1900 | 237 |  | 69.6 |  | 4200
160 |  | 97 | 20 |  | 2000 | 238 |  | 68.2 |  | 4300
180 |  | 107 | 24 |  | 2100 | 239 |  | 67.3 |  | 4400
200 |  | 115 | 27 |  | 2200 | 240 |  | 65.4 |  | 4500
250 |  | 129 | 36 |  | 2300 | 241 |  | 63.9 |  | 4600
300 |  | 140 | 43 |  | 2400 | 241 |  | 62 |  | 4700
350 |  | 149 | 49 |  | 2500 | 241 |  | 60 |  | 4800
400 |  | 157 | 54 |  | 2600 |  |  |  |  | 4900
450 |  | 163 | 58 |  | 2700 |  |  |  |  | 5000
500 |  | 170 | 62 |  | 2800 |  |  |  |  | 5100
600 |  | 180 | 67 |  | 2900 |  |  |  |  | 5200
Observaciones:
Ayudante: Emilio Lopez
Grupo: | [5 empty] | Curso:
UNIVERSIDAD DE CHILE
Facultada de Ciencias Físicas y Matemáticas
Departamento de Ing. Civil

## 16.00 densa
Ensayo Corte Directo (ASTM D3080-72)
Muestra: |  | Arena normalizada |  |  |  |  | Fecha: |  | 2007-03-19
consolidación: 129 * 0.01 mm
DR: 70 %
Datos de confección
Area Probeta |  |  | [cm²] | 900 |  |  | Contenido Humedad Natural |  |  | [%] | 5
Altura |  |  | [cm] | 13.56 |  |  | Densidad Húmeda |  |  | [g/cm3]
Volumen |  |  | [cm³] | 12204 |  |  | Densidad Seca |  |  | [g/cm3]
Peso de la muestra |  |  | [gm] | 20.889 |  |  | Relacion de vacios
Consolidación |  |  | [0.01 mm] | 129 |  |  | Grado de Saturacion Inicial |  |  | [%]
Calibración Anillo |  |  | [kg/div ] | 7.6933 |  |  | Tension Normal |  |  | [kg/cm²] | 1
Calibración Dial Vertical |  |  | [mm] | 0.01 |  |  | Carga Aplicada |  |  | [kgf] | 900
Calibración Dial Horizontal |  |  | [mm] | 0.01
Datos |  |  | 0.01 mm |  |  | 7.6933 Kgf
Desplazam. |  | Fuerza de | Desplazam. |  | Desplazam. | Fuerza de |  | Desplazam. |  | Desplazam. |  | Fuerza de | Desplazam.
Horizontal |  | Corte | Vertical |  | Horizontal | Corte |  | Vertical |  | Horizontal |  | Corte | Vertical
0 |  | 0 | 0 |  | 700 | 117.5 |  | 63 |  | 3000
10 |  | 6 | -0.5 |  | 800 | 117.5 |  | 89 |  | 3100
20 |  | 11 | -1 |  | 900 | 117.5 |  | 111 |  | 3200
30 |  | 18 | -1 |  | 1000 | 117.5 |  | 133 |  | 3300
40 |  | 23 | -3 |  | 1100 | 117 |  | 152 |  | 3400
50 |  | 28 | -5 |  | 1200 | 116 |  | 167 |  | 3500
60 |  | 31 | -7 |  | 1300 | 115.5 |  | 179 |  | 3600
70 |  | 35 | -9 |  | 1400 | 115 |  | 189 |  | 3700
80 |  | 39 | -11 |  | 1500 | 112.5 |  | 196 |  | 3800
90 |  | 42 | -14 |  | 1600 | 11 |  | 202 |  | 3900
100 |  | 45 | -15 |  | 1700 | 108 |  | 206 |  | 4000
120 |  | 52 | -18 |  | 1800 | 106.5 |  | 210.5 |  | 4100
140 |  | 58 | -21 |  | 1900 | 104.5 |  | 213 |  | 4200
160 |  | 64 | -23 |  | 2000 | 103.5 |  | 214.5 |  | 4300
180 |  | 70 | -24 |  | 2100 | 103 |  | 216.5 |  | 4400
200 |  | 74 | -25 |  | 2200 | 102 |  | 217.5 |  | 4500
250 |  | 86 | -24.5 |  | 2300 | 102 |  | 219 |  | 4600
300 |  | 98 | -21 |  | 2400 | 102 |  | 220 |  | 4700
350 |  | 104 | -14 |  | 2500 | 102 |  | 222 |  | 4800
400 |  | 109 | -5 |  | 2600 | 102 |  | 223 |  | 4900
450 |  | 112.5 | 5 |  | 2700 |  |  |  |  | 5000
500 |  | 114.5 | 16 |  | 2800 |  |  |  |  | 5100
600 |  | 117 | 39.5 |  | 2900 |  |  |  |  | 5200
Observaciones:
Ayudante: Manuel Ormazabal
Grupo: | [5 empty] | Curso:
UNIVERSIDAD DE CHILE
Facultada de Ciencias Físicas y Matemáticas
Departamento de Ing. Civil