## 14.00 0%
Ensayo Compresión No Confinada (ASTM 2166-66)
Calibración: |  | 0.001´´ plg * raya | [6 empty] | Area Corregida: |  |  | Ac = | Ap
dial vertical | = | [11 empty] | 1 - e
Calibración: |  | 0.4154 kg/div
carga | = | [5 empty] | Nombres de los Alumnos
Fecha: | = | 2007-03-26 |  |  |  |  | Sabbatino
Yañez
Grupo:
Datos Probeta |  | Natural |  | Remoldeada |  | Rem. + W% |  | Datos Molde
Diámetro | [cm] | 4.993 |  | 5 |  |  |  | Diámetro |  | [cm] | 5
Altura | [cm] | 10.213 |  | 10 |  |  |  | Altura |  | [cm] | 10
Area | [cm2] | 19.582 | [5 empty] | Area |  | [cm2]
Volumen | [cm3] | 200.004 | [5 empty] | Volumen |  | [cm3] | 196.35
Peso | [g] | 318.9 |  | 310.3
densidad [g/cm^3] |  | 1.44
Humedad de Confección Prob. Natural | [7 empty] | Humedad de Confección Prob. Remoldeada
[8 empty] | Humedad Aparente |  |  |  | [%] | 0
Peso Cápsula |  |  | [g] | 92.9 |  |  |  | Peso Cápsula |  |  |  | [g] | 71.4
Peso Cáps.+ S. Humedo |  |  | [g] | 145.8 |  |  |  | Peso Cáps.+ S. Humedo |  |  |  | [g] | 214.6
Peso Cáps.+ S. Seco |  |  | [g] | 129.95 |  |  |  | Peso Cáps.+ S. Seco |  |  |  | [g] | 173.09
Peso Agua |  |  | [g] |  |  |  |  | Peso Agua |  |  |  | [g]
Humedad |  |  | [%] |  |  |  |  | Humedad |  |  |  | [%]
Deformación | Carga |  |  |  | Probeta |  |  | Deformación |  | Carga |  |  |  | Probeta
en | Probeta |  | Probeta |  | Rem. + W% |  |  | en |  | Probeta |  | Probeta |  | Rem. + W%
0.001´´ | Natural |  | Remoldeada |  | 0% |  |  | 0.001´´ |  | Natural |  | Remoldeada |  | 0%
5 | 8 |  | 2 |  |  |  |  | 120 |  |  |  | 47
10 | 15 |  | 4 |  |  |  |  | 140 |  |  |  | 38
15 | 31 |  | 6 |  |  |  |  | 160 |  |  |  | 31
20 | 58 |  | 11
25 | 85 |  | 15
30 | 119 |  | 21
35 | 151 |  | 27
40 | 177 |  | 34
45 | 189 |  | 37
50 | 198 |  | 42
60 |  |  | 52
70 |  |  | 57
80 |  |  | 60
90 |  |  | 58
100 |  |  | 55
Observaciones:
UNIVERSIDAD DE CHILE
Facultada de Ciencias Físicas y Matemáticas
Departamento de Ing. Civil

## 14.00 2%
Ensayo Compresión No Confinada (ASTM 2166-66)
Calibración: |  | 0.001´´ plg * raya | [6 empty] | Area Corregida: |  |  | Ac = | Ap
dial vertical | = | [11 empty] | 1 - e
Calibración: |  | 0.42 kg/div
carga | = | [5 empty] | Nombres de los Alumnos
Fecha: | = | 2007-03-26 |  |  |  |  | Pablo Rojas
Miguel Toro
Grupo:
Datos Probeta |  | Natural |  | Remoldeada |  | Rem. + W% |  | Datos Molde
Diámetro | [cm] | 4.777 |  |  |  | 5 |  | Diámetro |  | [cm] | 5
Altura | [cm] | 10.075 |  |  |  | 10 |  | Altura |  | [cm] | 10
Area | [cm2] | 17.923 | [5 empty] | Area |  | [cm2]
Volumen | [cm3] | 180.57 | [5 empty] | Volumen |  | [cm3] | 196.35
Peso | [g] | 299.5 |  |  |  | 331.6
Humedad de Confección Prob. Natural | [7 empty] | Humedad de Confección Prob. Remoldeada
[8 empty] | Humedad Aparente |  |  |  | [%] | 2
Peso Cápsula |  |  | [g] | 70.4 |  |  |  | Peso Cápsula |  |  |  | [g] | 72.3
Peso Cáps.+ S. Humedo |  |  | [g] | 121.3 |  |  |  | Peso Cáps.+ S. Humedo |  |  |  | [g] | 226
Peso Cáps.+ S. Seco |  |  | [g] | 105.63 |  |  |  | Peso Cáps.+ S. Seco |  |  |  | [g] | 178.35
Peso Agua |  |  | [g] |  |  |  |  | Peso Agua |  |  |  | [g]
Humedad |  |  | [%] |  |  |  |  | Humedad |  |  |  | [%]
Deformación | Carga |  |  |  | Probeta |  |  | Deformación |  | Carga |  |  |  | Probeta
en | Probeta |  | Probeta |  | Rem. + W% |  |  | en |  | Probeta |  | Probeta |  | Rem. + W%
0.001´´ | Natural |  | Remoldeada |  | 2% |  |  | 0.001´´ |  | Natural |  | Remoldeada |  | 2%
5 | 1 |  |  |  | 0.05 |  |  | 120 | [5 empty] | 1.9
10 | 1.2 |  |  |  | 0.07 |  |  | 140 | [5 empty] | 2.7
15 | 1.5 |  |  |  | 0.1 |  |  | 160 | [5 empty] | 3.2
20 | 3 |  |  |  | 0.1 |  |  | 180 | [5 empty] | 3.3
25 | 4 |  |  |  | 0.12 |  |  | 200 | [5 empty] | 3.5
30 | 8 |  |  |  | 0.13 |  |  | 250 | [5 empty] | 3.6
35 | 19 |  |  |  | 0.18 |  |  | 300 | [5 empty] | 3.3
40 | 33 |  |  |  | 0.24 |  |  | 350 | [5 empty] | 2.3
45 | 47 |  |  |  | 0.3 |  |  | 400
50 | 65 |  |  |  | 0.35 |  |  | 450
60 | 104 |  |  |  | 0.4 |  |  | 500
70 | 153 |  |  |  | 0.5 |  |  | 600
80 | 171 |  |  |  | - |  |  | 700
90 | 160 |  |  |  | 0.8 |  |  | 800
100 | 145 |  |  |  | 1.1 |  |  | 900
Observaciones: |  | Carga (kgf) = (Lectura del dial*0.42)
UNIVERSIDAD DE CHILE
Facultada de Ciencias Físicas y Matemáticas
Departamento de Ing. Civil

## 16.00 1%
Ensayo Compresión No Confinada (ASTM 2166-66)
Calibración: |  | 0.001´´ plg * raya | [6 empty] | Area Corregida: |  |  | Ac = | Ap
dial vertical | = | [11 empty] | 1 - e
Calibración: |  | 0.4154 kg por division
carga | = | [5 empty] | Nombres de los Alumnos
Fecha: | = | 2007-03-26 |  |  |  |  | Urriola
Zuñiga
Grupo:
Datos Probeta |  | Natural |  | Remoldeada |  | Rem. + W% |  | Datos Molde
Diámetro | [cm] | 4.58 |  |  |  | 5 |  | Diámetro |  | [cm] | 5
Altura | [cm] | 9.7 |  |  |  | 10 |  | Altura |  | [cm] | 10
Area | [cm2] | 16.475 | [5 empty] | Area |  | [cm2]
Volumen | [cm3] | 159.808 | [5 empty] | Volumen |  | [cm3] | 196.35
Peso | [g] | 305.2 |  |  |  | 338.5
Humedad de Confección Prob. Natural | [7 empty] | Humedad de Confección Prob. Remoldeada
[8 empty] | Humedad Aparente |  |  |  | [%] | 1
Peso Cápsula |  |  | [g] | 72.1 |  |  |  | Peso Cápsula |  |  |  | [g] | 72
Peso Cáps.+ S. Humedo |  |  | [g] | 202.4 |  |  |  | Peso Cáps.+ S. Humedo |  |  |  | [g] | 262.4
Peso Cáps.+ S. Seco |  |  | [g] | 162.55 |  |  |  | Peso Cáps.+ S. Seco |  |  |  | [g] | 205.51
Peso Agua |  |  | [g] |  |  |  |  | Peso Agua |  |  |  | [g]
Humedad |  |  | [%] |  |  |  |  | Humedad |  |  |  | [%]
Deformación | Carga |  |  |  | Probeta |  |  | Deformación |  | Carga |  |  |  | Probeta
en | Probeta |  | Probeta |  | Rem. + W% |  |  | en |  | Probeta |  | Probeta |  | Rem. + W%
0.001´´ | Natural |  | Remoldeada |  | 1% |  |  | 0.001´´ |  | Natural |  | Remoldeada |  | 1%
5 | 7 |  |  |  | 0 |  |  | 120 | [5 empty] | 13
10 | 31 |  |  |  | 1 |  |  | 140 | [5 empty] | 18
15 | 46 |  |  |  | 1 |  |  | 160 | [5 empty] | 24
20 | 66 |  |  |  | 1.2 |  |  | 180 | [5 empty] | 31
25 | 85 |  |  |  | 1.5 |  |  | 200 | [5 empty] | 36
30 | 107 |  |  |  | 2 |  |  | 250 | [5 empty] | 52
35 | 128 |  |  |  | 2.2 |  |  | 300 | [5 empty] | 62
40 | 145 |  |  |  | 2.4 |  |  | 350 | [5 empty] | 66
45 | 167 |  |  |  | 3 |  |  | 400 | [5 empty] | 62
50 | 184 |  |  |  | 3.5 |  |  | 450 | [5 empty] | 50
60 | 218 |  |  |  | 4.5 |  |  | 500 | [5 empty] | 38
70 |  |  |  |  | 5.5 |  |  | 600
80 |  |  |  |  | 6.2 |  |  | 700
90 |  |  |  |  | 7.5 |  |  | 800
100 |  |  |  |  | 9 |  |  | 900
Observaciones:
UNIVERSIDAD DE CHILE
Facultada de Ciencias Físicas y Matemáticas
Departamento de Ing. Civil

## 16.00 3%
Ensayo Compresión No Confinada (ASTM 2166-66)
Calibración: |  | 0.001´´ plg * raya | [6 empty] | Area Corregida: |  |  | Ac = | Ap
dial vertical | = | [11 empty] | 1 - e
Calibración: |  | 0.42 K por div
carga | = | [5 empty] | Nombres de los Alumnos
Fecha: | = | 2007-03-26 |  |  |  |  | Vargas
Tapia
Grupo:
Datos Probeta |  | Natural |  | Remoldeada |  | Rem. + W% |  | Datos Molde
Diámetro | [cm] | 4.93 |  |  |  | 5 |  | Diámetro |  | [cm] | 5
Altura | [cm] | 10.1 |  |  |  | 10 |  | Altura |  | [cm] | 10
Area | [cm2] | 19.09 | [5 empty] | Area |  | [cm2]
Volumen | [cm3] | 192.8 | [5 empty] | Volumen |  | [cm3]
Peso | [g] | 311 |  |  |  | 319.6
Humedad de Confección Prob. Natural | [7 empty] | Humedad de Confección Prob. Remoldeada
[8 empty] | Humedad Aparente |  |  |  | [%] | 3
Peso Cápsula |  |  | [g] | 72.4 |  |  |  | Peso Cápsula |  |  |  | [g] | 71.9
Peso Cáps.+ S. Humedo |  |  | [g] | 137.6 |  |  |  | Peso Cáps.+ S. Humedo |  |  |  | [g] | 185.7
Peso Cáps.+ S. Seco |  |  | [g] | 117.67 |  |  |  | Peso Cáps.+ S. Seco |  |  |  | [g] | 151.08
Peso Agua |  |  | [g] |  |  |  |  | Peso Agua |  |  |  | [g]
Humedad |  |  | [%] |  |  |  |  | Humedad |  |  |  | [%]
Deformación | Carga |  |  |  | Probeta |  |  | Deformación |  | Carga |  |  |  | Probeta
en | Probeta |  | Probeta |  | Rem. + W% |  |  | en |  | Probeta |  | Probeta |  | Rem. + W%
0.001´´ | Natural |  | Remoldeada |  | 3% |  |  | 0.001´´ |  | Natural |  | Remoldeada |  | 3%
5 | 1 |  |  |  | 1 |  |  | 120 | [5 empty] | 2.3
10 | 2 |  |  |  | 1.5 |  |  | 140 | [5 empty] | 2.5
15 | 2.5 |  |  |  | 1.8 |  |  | 160 | [5 empty] | 2.45
20 | 4 |  |  |  | 1.9 |  |  | 180 | [5 empty] | 2.2
25 | 8 |  |  |  | 2 |  |  | 200 | [5 empty] | 2.1
30 | 22 |  |  |  | 2.1 |  |  | 250
35 | 55 |  |  |  | 2.2 |  |  | 300
40 | 100 |  |  |  | 2.3 |  |  | 350
45 | 120 |  |  |  | 3 |  |  | 400
50 | 135 |  |  |  | 3.5 |  |  | 450
60 | 167 |  |  |  | 5 |  |  | 500
70 | 186 |  |  |  | 1.1 |  |  | 600
80 | 281 |  |  |  | 1.3 |  |  | 700
90 | 88 |  |  |  | 1.9 |  |  | 800
100 | 46 |  |  |  | 2.1 |  |  | 900
Observaciones:
UNIVERSIDAD DE CHILE
Facultada de Ciencias Físicas y Matemáticas
Departamento de Ing. Civil