## 14.00 densa(70dr)
Ensayo Corte Directo (ASTM D3080-72)
Muestra: | Arena normalizada con w=5% y DR=70% | [5 empty] | Fecha: |  | 2007-03-26
consolidación: |  | 66 rayas
Datos de confección
Area Probeta |  |  | [cm²] | 900 |  |  | Contenido Humedad Natural |  |  | [%] | 5
Altura |  |  | [cm] | 13.56 |  |  | Densidad Húmeda |  |  | [g/cm3]
Volumen |  |  | [cm³] | 12204 |  |  | Densidad Seca |  |  | [g/cm3]
Peso de la muestra |  |  | [gm] | 20889 |  |  | Relacion de vacios
Consolidación |  |  | [0.01 mm] | 0.66 |  |  | Grado de Saturacion Inicial |  |  | [%]
Calibración Anillo |  |  | [kg/div ] | 7.6933 Kgf |  |  | Tension Normal |  |  | [kg/cm²] | 1
Calibración Dial Vertical |  |  | [mm] | 0.01 mm |  |  | Carga Aplicada |  |  | [kgf] | 900
Calibración Dial Horizontal |  |  | [mm] | 0.01 mm
Datos |  |  | 0.01 mm |  |  | 7.6933 Kgf
Desplazam. | Fuerza de |  | Desplazam. |  | Desplazam. | Fuerza de |  | Desplazam. |  | Desplazam. |  | Fuerza de | Desplazam.
Horizontal | Corte |  | Vertical |  | Horizontal | Corte |  | Vertical |  | Horizontal |  | Corte | Vertical
0 | 0 |  | 0 |  | 700 | 119.3 |  | 118 |  | 3000
10 | 7 |  | 0 |  | 800 | 119 |  | 142 |  | 3100
20 | 16 |  | 0 |  | 900 | 118.3 |  | 164 |  | 3200
30 | 23 |  | 0 |  | 1000 | 117.8 |  | 185 |  | 3300
40 | 30 |  | -1 |  | 1100 | 117 |  | 202 |  | 3400
50 | 35 |  | -2 |  | 1200 | 116 |  | 217 |  | 3500
60 | 42 |  | -4 |  | 1300 | 112.3 |  | 228 |  | 3600
70 | 46 |  | -5 |  | 1400 | 107.5 |  | 236.5 |  | 3700
80 | 51 |  | -5.5 |  | 1500 | 104 |  | 242 |  | 3800
90 | 55 |  | -6 |  | 1600 | 102.5 |  | 246 |  | 3900
100 | 59 |  | -6 |  | 1700 | 100.5 |  | 248.5 |  | 4000
120 | 67 |  | -6 |  | 1800 | 99.8 |  | 250.5 |  | 4100
140 | 73 |  | -5 |  | 1900 | 99.5 |  | 251.5 |  | 4200
160 | 79 |  | -4 |  | 2000 | 99 |  | 252.5 |  | 4300
180 | 84 |  | -2 |  | 2100 | 99 |  | 253.5 |  | 4400
200 | 90 |  | 1 |  | 2200 | 99 |  | 254 |  | 4500
250 | 98 |  | 8 |  | 2300 |  |  |  |  | 4600
300 | 105 |  | 18 |  | 2400 |  |  |  |  | 4700
350 | 110 |  | 29 |  | 2500 |  |  |  |  | 4800
400 | 113 |  | 40 |  | 2600 |  |  |  |  | 4900
450 | 116 |  | 52.5 |  | 2700 |  |  |  |  | 5000
500 | 117.5 |  | 66 |  | 2800 |  |  |  |  | 5100
600 | 119 |  | 91.5 |  | 2900 |  |  |  |  | 5200
Observaciones: |  | Ayudante; Jeronimo Verdugo
Grupo: |  | 14 horas |  |  |  | Curso:
UNIVERSIDAD DE CHILE
Facultada de Ciencias Físicas y Matemáticas
Departamento de Ing. Civil

## 16.00 suelta(15dr)
Ensayo Corte Directo (ASTM D3080-72)
Muestra: | Arena normalizada con w=5% y DR=15% | [5 empty] | Fecha: |  | 2007-03-26
consolidación: |  | 109 rayas
Datos de confección
Area Probeta |  |  | [cm²] | 900 |  |  | Contenido Humedad Natural |  |  | [%] | 5
Altura |  |  | [cm] | 13.56 |  |  | Densidad Húmeda |  |  | [g/cm3]
Volumen |  |  | [cm³] | 12204 |  |  | Densidad Seca |  |  | [g/cm3]
Peso de la muestra |  |  | [gm] | 19092 |  |  | Relacion de vacios
Consolidación |  |  | [0.01 mm] | 1.09 |  |  | Grado de Saturacion Inicial |  |  | [%]
Calibración Anillo |  |  | [kg/div ] | 7.6933 Kgf |  |  | Tension Normal |  |  | [kg/cm²] | 3
Calibración Dial Vertical |  |  | [mm] | 0.01 mm |  |  | Carga Aplicada |  |  | [kgf] | 2700
Calibración Dial Horizontal |  |  | [mm] | 0.01 mm
Datos |  |  | 0.01 mm |  |  | 7.6933 Kgf
Desplazam. | Fuerza de |  | Desplazam. |  | Desplazam. | Fuerza de |  | Desplazam. |  | Desplazam. |  | Fuerza de | Desplazam.
Horizontal | Corte |  | Vertical |  | Horizontal | Corte |  | Vertical |  | Horizontal |  | Corte | Vertical
0 | 0 |  | 0 |  | 700 | 212 |  | 29 |  | 3000
10 | 8 |  | 0 |  | 800 | 218 |  | 27 |  | 3100
20 | 16 |  | 0 |  | 900 | 224 |  | 24.3 |  | 3200
30 | 25 |  | 5 |  | 1000 | 228 |  | 20.7 |  | 3300
40 | 33 |  | 1 |  | 1100 | 229 |  | 17.5 |  | 3400
50 | 41 |  | 2 |  | 1200 | 231.5 |  | 14 |  | 3500
60 | 49 |  | 3 |  | 1300 | 232 |  | 10 |  | 3600
70 | 57 |  | 4 |  | 1400 | 232.5 |  | 6 |  | 3700
80 | 63 |  | 5.3 |  | 1500 | 232 |  | 2.2 |  | 3800
90 | 70 |  | 6 |  | 1600 | 233.4 |  | -1 |  | 3900
100 | 77 |  | 7.5 |  | 1700 | 233.5 |  | -4 |  | 4000
120 | 91 |  | 10 |  | 1800 | 233.5 |  | -7.5 |  | 4100
140 | 103 |  | 12 |  | 1900 | 233.5 |  | -10.5 |  | 4200
160 | 111 |  | 14.5 |  | 2000 | 233.5 |  | -13 |  | 4300
180 | 122 |  | 16.5 |  | 2100 |  |  |  |  | 4400
200 | 130 |  | 18.5 |  | 2200 |  |  |  |  | 4500
250 | 147 |  | 22 |  | 2300 |  |  |  |  | 4600
300 | 161 |  | 25 |  | 2400 |  |  |  |  | 4700
350 | 170 |  | 27.2 |  | 2500 |  |  |  |  | 4800
400 | 181 |  | 28.9 |  | 2600 |  |  |  |  | 4900
450 | 187 |  | 30 |  | 2700 |  |  |  |  | 5000
500 | 193 |  | 30 |  | 2800 |  |  |  |  | 5100
600 | 204 |  | 30 |  | 2900 |  |  |  |  | 5200
Observaciones: |  | ayudante: Manuel Ormazabal
Grupo: |  | 16 horas |  |  |  | Curso:
UNIVERSIDAD DE CHILE
Facultada de Ciencias Físicas y Matemáticas
Departamento de Ing. Civil