## 14.00 suelta(15dr)
Ensayo Corte Directo (ASTM D3080-72)
Muestra: | Muestra Normalizada al 5% de humedad | [5 empty] | Fecha: |  | 2007-04-02
consolidación: |  | Ayudante: Emilio Lopez
Datos de confección
Area Probeta |  |  | [cm²] | 900 |  |  | Contenido Humedad Natural |  |  | [%] | 5
Altura |  |  | [cm] | 13.56 |  |  | Densidad Húmeda |  |  | [g/cm3]
Volumen |  |  | [cm³] |  |  |  | Densidad Seca |  |  | [g/cm3]
Peso de la muestra |  |  | [gm] | 19092 |  |  | Relacion de vacios
Consolidación |  |  | [0.01 mm] | 162.5 |  |  | Grado de Saturacion Inicial |  |  | [%]
Calibración Anillo |  |  | [kg/div ] | 7.6933 Kgf |  |  | Tension Normal |  |  | [kg/cm²] | 3
Calibración Dial Vertical |  |  | [mm] | 0.01 mm |  |  | Carga Aplicada |  |  | [kgf] | 2700
Calibración Dial Horizontal |  |  | [mm] | 0.01 mm
Datos |  |  | 0.01 mm |  |  | 7.6933 Kgf
Desplazam. | Fuerza de |  | Desplazam. |  | Desplazam. | Fuerza de |  | Desplazam. |  | Desplazam. |  | Fuerza de | Desplazam.
Horizontal | Corte |  | Vertical |  | Horizontal | Corte |  | Vertical |  | Horizontal |  | Corte | Vertical
0 | 0 |  | 0 |  | 700 | 190 |  | 64 |  | 3000
10 | 2 |  | 0.5 |  | 800 | 197 |  | 67 |  | 3100
20 | 7 |  | 0.5 |  | 900 | 202 |  | 69 |  | 3200
30 | 12 |  | 0.5 |  | 1000 | 206 |  | 71 |  | 3300
40 | 26 |  | 0.5 |  | 1100 | 211 |  | 72 |  | 3400
50 | 36 |  | 0.8 |  | 1200 | 215 |  | 73 |  | 3500
60 | 46 |  | 1 |  | 1300 | 218 |  | 73.5 |  | 3600
70 | 59 |  | 1.5 |  | 1400 | 222 |  | 74 |  | 3700
80 | 69 |  | 2 |  | 1500 | 224.5 |  | 74.5 |  | 3800
90 | 75 |  | 4 |  | 1600 | 227 |  | 7,,5 |  | 3900
100 | 82 |  | 6 |  | 1700 | 229.5 |  | 72.5 |  | 4000
120 | 92 |  | 9 |  | 1800 | 232 |  | 71.5 |  | 4100
140 | 103 |  | 13 |  | 1900 | 233 |  | 70 |  | 4200
160 | 110 |  | 17 |  | 2000 | 234.5 |  | 69.5 |  | 4300
180 | 117 |  | 21 |  | 2100 | 235 |  | 68 |  | 4400
200 | 124 |  | 23.5 |  | 2200 | 236 |  | 67 |  | 4500
250 | 136 |  | 31 |  | 2300 | 237 |  | 66.5 |  | 4600
300 | 145 |  | 37 |  | 2400 | 237 |  | 65.5 |  | 4700
350 | 153 |  | 42.3 |  | 2500 | 237 |  | 64.5 |  | 4800
400 | 160 |  | 47 |  | 2600 | 237 |  | 64 |  | 4900
450 | 166 |  | 51 |  | 2700 |  |  |  |  | 5000
500 | 173 |  | 54.5 |  | 2800 |  |  |  |  | 5100
600 | 182 |  | 60 |  | 2900 |  |  |  |  | 5200
Observaciones: |  | Arenas, Beya, Basoalto, Jerez
Grupo: | [5 empty] | Curso:
UNIVERSIDAD DE CHILE
Facultada de Ciencias Físicas y Matemáticas
Departamento de Ing. Civil

## 16.00 densa(70dr)
Ensayo Corte Directo (ASTM D3080-72)
Muestra: | arena normalizada al 5% de humedad | [5 empty] | Fecha: |  | 2007-04-02
consolidación: |  | Ayudante: Manuel Ormazabal
Datos de confección
Area Probeta |  |  | [cm²] | 900 |  |  | Contenido Humedad Natural |  |  | [%] | 5
Altura |  |  | [cm] | 13.56 |  |  | Densidad Húmeda |  |  | [g/cm3]
Volumen |  |  | [cm³] | 12204 |  |  | Densidad Seca |  |  | [g/cm3]
Peso de la muestra |  |  | [gm] | 20889 |  |  | Relacion de vacios
Consolidación |  |  | [0.01 mm] | 33 |  |  | Grado de Saturacion Inicial |  |  | [%]
Calibración Anillo |  |  | [kg/div ] | 7.6933 Kgf |  |  | Tension Normal |  |  | [kg/cm²] | 0.5
Calibración Dial Vertical |  |  | [mm] | 0.01 mm |  |  | Carga Aplicada |  |  | [kgf] | 450
Calibración Dial Horizontal |  |  | [mm] | 0.01 mm
Datos |  |  | 0.01 mm |  |  | 7.6933 Kgf
Desplazam. | Fuerza de |  | Desplazam. |  | Desplazam. | Fuerza de |  | Desplazam. |  | Desplazam. |  | Fuerza de | Desplazam.
Horizontal | Corte |  | Vertical |  | Horizontal | Corte |  | Vertical |  | Horizontal |  | Corte | Vertical
0 | 0 |  | 0 |  | 700 | 71 |  | -145 |  | 3000
10 | 4 |  | 0 |  | 800 | 70.5 |  | -166 |  | 3100
20 | 10 |  | 0.5 |  | 900 | 70.2 |  | -186 |  | 3200
30 | 15 |  | 1 |  | 1000 | 70 |  | -203 |  | 3300
40 | 22 |  | 2 |  | 1100 | 70 |  | -218 |  | 3400
50 | 37 |  | 3 |  | 1200 | 69.8 |  | -230 |  | 3500
60 | 32 |  | 3.5 |  | 1300 | 69 |  | -240 |  | 3600
70 | 34 |  | 4 |  | 1400 | 67 |  | -250 |  | 3700
80 | 38 |  | 4.1 |  | 1500 | 66 |  | -258 |  | 3800
90 | 41 |  | 4.1 |  | 1600 | 63 |  | -266 |  | 3900
100 | 44 |  | 4.1 |  | 1700 | 60.5 |  | -272 |  | 4000
120 | 48 |  | 4.1 |  | 1800 | 60.5 |  | -279 |  | 4100
140 | 53 |  | 3 |  | 1900 | 60.5 |  | -284.5 |  | 4200
160 | 56 |  | 0.5 |  | 2000 | 60.5 |  | -290 |  | 4300
180 | 59 |  | -3 |  | 2100 |  |  |  |  | 4400
200 | 61 |  | -7 |  | 2200 |  |  |  |  | 4500
250 | 65 |  | -20 |  | 2300 |  |  |  |  | 4600
300 | 89 |  | -33.5 |  | 2400 |  |  |  |  | 4700
350 | 69 |  | -48.5 |  | 2500 |  |  |  |  | 4800
400 | 70 |  | -63 |  | 2600 |  |  |  |  | 4900
450 | 70.5 |  | -77 |  | 2700 |  |  |  |  | 5000
500 | 70.9 |  | -93 |  | 2800 |  |  |  |  | 5100
600 | 71 |  | -120 |  | 2900 |  |  |  |  | 5200
Observaciones: |  | Herrera, Gonzalez, Letelier
Grupo: | [5 empty] | Curso:
UNIVERSIDAD DE CHILE
Facultada de Ciencias Físicas y Matemáticas
Departamento de Ing. Civil