## 14.00 suelta(15dr)
Ensayo Corte Directo (ASTM D3080-72)
Muestra: | Muestra Normalizada al 5% de humedad | [5 empty] | Fecha: |  | 2007-04-09
consolidación: |  | Ayudante: Emilio Lopez
Datos de confección
Area Probeta |  |  | [cm²] | 900 |  |  | Contenido Humedad Natural |  |  | [%] | 5
Altura |  |  | [cm] | 13.56 |  |  | Densidad Húmeda |  |  | [g/cm3]
Volumen |  |  | [cm³] | 12204 |  |  | Densidad Seca |  |  | [g/cm3]
Peso de la muestra |  |  | [gm] | 19092 |  |  | Relacion de vacios
Consolidación |  |  | [0.01 mm] | 245 |  |  | Grado de Saturacion Inicial |  |  | [%]
Calibración Anillo |  |  | [kg/div ] | 7.6933 Kgf |  |  | Tension Normal |  |  | [kg/cm²] | 4
Calibración Dial Vertical |  |  | [mm] | 0.01 mm |  |  | Carga Aplicada |  |  | [kgf] | 3600
Calibración Dial Horizontal |  |  | [mm] | 0.01 mm
Datos |  |  | 0.01 mm |  |  | 7.6933 Kgf
Desplazam. | Fuerza de |  | Desplazam. |  | Desplazam. | Fuerza de |  | Desplazam. |  | Desplazam. |  | Fuerza de | Desplazam.
Horizontal | Corte |  | Vertical |  | Horizontal | Corte |  | Vertical |  | Horizontal |  | Corte | Vertical
0 | 0 |  | 0 |  | 700 | 313 |  | 39 |  | 3000
10 | 16 |  | 0 |  | 800 | 324 |  | 35 |  | 3100
20 | 28 |  | 0 |  | 900 | 332 |  | 29.5 |  | 3200
30 | - |  | 0 |  | 1000 | 338 |  | 23 |  | 3300
40 | - |  | 0 |  | 1100 | 342 |  | 17 |  | 3400
50 | 50 |  | 0 |  | 1200 | 345 |  | 11 |  | 3500
60 | 62 |  | 0.5 |  | 1300 | 348 |  | 4 |  | 3600
70 | 73 |  | 1 |  | 1400 | 348 |  | -3 |  | 3700
80 | 83 |  | 2 |  | 1500 | 348 |  | -12 |  | 3800
90 | 92 |  | 3.5 |  | 1600 | 348 |  | -19 |  | 3900
100 | 102 |  | 5 |  | 1700 |  |  |  |  | 4000
120 | 119 |  | 9 |  | 1800 |  |  |  |  | 4100
140 | 130 |  | 13 |  | 1900 |  |  |  |  | 4200
160 | 147 |  | 16.5 |  | 2000 |  |  |  |  | 4300
180 | 158 |  | 20 |  | 2100 |  |  |  |  | 4400
200 | 168 |  | 23 |  | 2200 |  |  |  |  | 4500
250 | 191 |  | 29 |  | 2300 |  |  |  |  | 4600
300 | 212 |  | 34 |  | 2400 |  |  |  |  | 4700
350 | 234 |  | 37.5 |  | 2500 |  |  |  |  | 4800
400 | 249 |  | 40 |  | 2600 |  |  |  |  | 4900
450 | 262 |  | 41 |  | 2700 |  |  |  |  | 5000
500 | 275 |  | 42 |  | 2800 |  |  |  |  | 5100
600 | 298 |  | 42 |  | 2900 |  |  |  |  | 5200
Observaciones: |  | No me dieron los nombres…. xD
Grupo: | [5 empty] | Curso:
UNIVERSIDAD DE CHILE
Facultada de Ciencias Físicas y Matemáticas
Departamento de Ing. Civil

## 16.00 densa(70dr)
Ensayo Corte Directo (ASTM D3080-72)
Muestra: | arena normalizada al 5% de humedad | [5 empty] | Fecha: |  | 2007-04-09
consolidación: |  | Ayudante: Manuel Ormazabal
Datos de confección
Area Probeta |  |  | [cm²] | 900 |  |  | Contenido Humedad Natural |  |  | [%] | 5
Altura |  |  | [cm] | 13.56 |  |  | Densidad Húmeda |  |  | [g/cm3]
Volumen |  |  | [cm³] | 12204 |  |  | Densidad Seca |  |  | [g/cm3]
Peso de la muestra |  |  | [gm] | 20889 |  |  | Relacion de vacios
Consolidación |  |  | [0.01 mm] | 42 |  |  | Grado de Saturacion Inicial |  |  | [%]
Calibración Anillo |  |  | [kg/div ] | 7.6933 Kgf |  |  | Tension Normal |  |  | [kg/cm²] | 0.5
Calibración Dial Vertical |  |  | [mm] | 0.01 mm |  |  | Carga Aplicada |  |  | [kgf] | 450
Calibración Dial Horizontal |  |  | [mm] | 0.01 mm
Datos |  |  | 0.01 mm |  |  | 7.6933 Kgf
Desplazam. | Fuerza de |  | Desplazam. |  | Desplazam. | Fuerza de |  | Desplazam. |  | Desplazam. |  | Fuerza de | Desplazam.
Horizontal | Corte |  | Vertical |  | Horizontal | Corte |  | Vertical |  | Horizontal |  | Corte | Vertical
0 | 0 |  | 0 |  | 700 | 73.4 |  | -147 |  | 3000
10 | 7 |  | 0 |  | 800 | 73 |  | -172.5 |  | 3100
20 | 15 |  | 0 |  | 900 | 72.8 |  | -194.5 |  | 3200
30 | 22 |  | 0.5 |  | 1000 | 72.4 |  | -212.5 |  | 3300
40 | 28 |  | 1 |  | 1100 | 72.2 |  | -226 |  | 3400
50 | 31 |  | 2 |  | 1200 | 71.8 |  | -237 |  | 3500
60 | 33 |  | 2.5 |  | 1300 | 71.2 |  | -244 |  | 3600
70 | 37 |  | 3 |  | 1400 | 70 |  | -250.5 |  | 3700
80 | 39 |  | 3.3 |  | 1500 | 69.5 |  | -256 |  | 3800
90 | 41.5 |  | 4 |  | 1600 | 68.8 |  | -260.5 |  | 3900
100 | 44 |  | 4 |  | 1700 | 68 |  | -265 |  | 4000
120 | 48 |  | 4 |  | 1800 | 67.3 |  | -268 |  | 4100
140 | 52 |  | 3.5 |  | 1900 | 67.1 |  | -270.5 |  | 4200
160 | 56 |  | 2 |  | 2000 | 67 |  | -273 |  | 4300
180 | 60 |  | 1 |  | 2100 | 67 |  | -276.5 |  | 4400
200 | 63 |  | -4 |  | 2200 | 67 |  | -280 |  | 4500
250 | 67 |  | -15 |  | 2300 |  |  |  |  | 4600
300 | 70 |  | -28 |  | 2400 |  |  |  |  | 4700
350 | 71.5 |  | -43 |  | 2500 |  |  |  |  | 4800
400 | 72.5 |  | -58 |  | 2600 |  |  |  |  | 4900
450 | 73 |  | -73 |  | 2700 |  |  |  |  | 5000
500 | 73.1 |  | -88 |  | 2800 |  |  |  |  | 5100
600 | 73.5 |  | -118 |  | 2900 |  |  |  |  | 5200
Observaciones: |  | Tapia, Urriola, Vargas, Zuñiga
Grupo: | [5 empty] | Curso:
UNIVERSIDAD DE CHILE
Facultada de Ciencias Físicas y Matemáticas
Departamento de Ing. Civil