## 14.00 cs(30%) a 3kg_cm2
CORTE SIMPLE
CONSTANTES.
| Calibración Anillo Carga |  | [kg/dígito] | 0.2223
| Area de la Probeta |  | [cm²] | 8.311873
| Altura de la Probeta |  | [cm] | 2
| Volumen efectivo |  | [cm3] | 76.9
Peso Específico de la Muestra
| Calibracion Dial Desplaz. Horizontal |  | [mm] | 0.002
| Calibracion Dial Desplaz. Vertical |  | [mm] | 0.01
| DR | 30%
VARIABLES.
| Peso seco de la muestra |  | [gr] | 110.736 | Tenia un 5% de humedad en la confeccion
| Densidad Máxima |  | [gr/cm3] | 1.6826
| Densidad Mínima |  | [gr/cm3] | 1.3599
| Densidad Seca |  | [gr/cm3] | 1.44
Relacion de vacios
| Tension Normal |  | [kg/cm²] | 3
| Carga Aplicada |  | [kgf] | 24.93562
| consolidación inicial |  | [rayas] | 134
|  |  | Deformación | Deformación | Carga
|  |  | Horizontal | Vertical | Horizontal
|  |  | 0 | 0 | 2
|  |  | 10 | 0.5 | 16
|  |  | 20 | 0.9 | 24
|  |  | 30 | 1.2 | 34
|  |  | 40 | 1.8 | 42
|  |  | 50 | 2.1 | 49
|  |  | 60 | 2.6 | 55
|  |  | 70 | 3.1 | 61
|  |  | 80 | 3.8 | 67
|  |  | 90 | 4.3 | 72
|  |  | 100 | 4.9 | 77
|  |  | 120 | 6 | 88
|  |  | 140 | 7.2 | 94
|  |  | 160 | 8.1 | 102
|  |  | 180 | 9.3 | 109
|  |  | 200 | 10.5 | 115
|  |  | 220 | 11.5 | 122
|  |  | 240 | 12.5 | 127
|  |  | 260 | 13.5 | 133
|  |  | 280 | 14.5 | 139
|  |  | 300 | 15.3 | 144
|  |  | 400 | 19.8 | 167
|  |  | 500 | 23.5 | 187
|  |  | 600 | 27 | 205
|  |  | 700 | 30 | 224
|  |  | 800 | 32.5 | 236
|  |  | 900 | 35.2 | 250
|  |  | 1000 | 37.5 | 262
|  |  | 1100 | 39.4 | 274
|  |  | 1200 | 41.1 | 284
|  |  | 1300 | 43 | 292
|  |  | 1400 | 44.5 | 300
|  |  | 1500 | 46 | 307
|  |  | 1600 | 47.1 | 312
|  |  | 1700 | 48.5 | 318
|  |  | 1800 | 49.8 | 323
|  |  | 1900 | 50.9 | 327
|  |  | 2000 | 52 | 331
|  |  | 2100 | 52.9 | 334
|  |  | 2200 | 53.8 | 338
|  |  | 2300 | 54.9 | 343
|  |  | 2400 | 55.5 | 347
|  |  | 2500 | 56.2 | 349
|  |  | 2600 | 57.2 | 352
|  |  | 2700 | 58.1 | 355
|  |  | 2800 | 59 | 355
2900
3000
3100
3200
UNIVERSIDAD DE CHILE
Facultad de Ciencias Físicas y Matemáticas
Departamento de Ing. Civil

## 16.00 cs(70%) a 0.5 kg_cm2
CORTE SIMPLE
CONSTANTES.
| Calibración Anillo Carga |  | [kg/dígito] | 0.2223
| Area de la Probeta |  | [cm²] | 38.48451
| Altura de la Probeta |  | [cm] | 2
| Volumen efectivo |  | [cm3] | 76.96902
Peso Específico de la Muestra
| Calibracion Dial Desplaz. Horizontal |  | [mm] | 0.002
| Calibracion Dial Desplaz. Vertical |  | [mm] | 0.01
| DR | 30%
VARIABLES.
| Peso seco de la muestra |  | [gr] | 122.3807 | Tenia un 5% de humedad en la confeccion
| Densidad Máxima |  | [gr/cm3] | 1.6826
| Densidad Mínima |  | [gr/cm3] | 1.3599
| Densidad Seca |  | [gr/cm3] | 1.59
Relacion de vacios
| Tension Normal |  | [kg/cm² | 0.5
| Carga Aplicada |  | [kgf] | 4.155936
| consolidación inicial |  | [rayas] | 55
|  |  | Deformación | Deformación | Carga
|  |  | Horizontal | Vertical | Horizontal
|  |  | 0 | 55 | 17
|  |  | 10 | 57 | 22
|  |  | 20 | 57 | 27
|  |  | 30 | 58 | 31
|  |  | 40 | 58 | 34
|  |  | 50 | 58.5 | 38
|  |  | 60 | 59 | 40
|  |  | 70 | 59.5 | 41
|  |  | 80 | 60 | 44
|  |  | 90 | 60.5 | 46
|  |  | 100 | 61 | 47
|  |  | 120 | 62 | 51
|  |  | 140 | 62.5 | 52
|  |  | 150 | 63 | 54
|  |  | 170 | 64 | 56
|  |  | 190 | 64 | 59
|  |  | 210 | 65 | 60
|  |  | 230 | 65.5 | 62
|  |  | 250 | 66 | 63
|  |  | 270 | 66.5 | 64
|  |  | 290 | 67 | 65
|  |  | 390 | 68.5 | 73
|  |  | 490 | 69.5 | 77
|  |  | 590 | 70 | 81
|  |  | 690 | 70 | 85
|  |  | 790 | 70 | 90
|  |  | 890 | 70 | 93
|  |  | 990 | 69 | 96
|  |  | 1090 | 68 | 99
|  |  | 1190 | 66.5 | 100
|  |  | 1290 | 65 | 101
|  |  | 1390 | 64 | 103
|  |  | 1490 | 62 | 104
|  |  | 1590 | 61 | 105
|  |  | 1690 | 59.5 | 106
|  |  | 1790 | 58.5 | 107
|  |  | 1890 | 57 | 108
|  |  | 1990 | 56 | 108
|  |  | 2090 | 55 | 108
|  |  | 2190 | 54.5 | 108
UNIVERSIDAD DE CHILE
Facultad de Ciencias Físicas y Matemáticas
Departamento de Ing. Civil