## 10.00 cs(30%) a 2kg_cm2
CORTE SIMPLE
CONSTANTES.
| Calibración Anillo Carga |  | [kg/dígito] | 0.2223
| Area de la Probeta |  | [cm²] | 38.48451
| Altura de la Probeta |  | [cm] | 2
| Volumen efectivo |  | [cm3] | 76.96902
| Peso Específico de la Muestra |  |  | 1.65
| Calibracion Dial Desplaz. Horizontal |  | [mm] | 0.002
| Calibracion Dial Desplaz. Vertical |  | [mm] | 0.01
| DR | 30%
VARIABLES.
| Peso seco de la muestra |  | [gr] | 111.0601 | Tenia un 5% de humedad en la confeccion
| Densidad Máxima |  | [gr/cm3] | 1.6826
| Densidad Mínima |  | [gr/cm3] | 1.3599
| Densidad Seca |  | [gr/cm3] | 1.44292
Relacion de vacios
| Tension Normal |  | [kg/cm²] | 2
| Carga Aplicada |  | [kgf] | 153.938
| consolidación inicial |  | [rayas] | 98
*10^-3
|  |  | Deformación | Deformación | Carga
|  |  | Horizontal | Vertical | Horizontal
|  |  | 0 | 0 | 0
|  |  | 10 | 0.5 | 18
|  |  | 20 | 1 | 32
30
|  |  | 40 | 2 | 40
50
|  |  | 60 | 3 | 53
70
|  |  | 80 | 3.5 | 63
90
|  |  | 100 | 5 | 74
|  |  | 120 | 5.5 | 79
|  |  | 140 | 7 | 87
|  |  | 160 | 8 | 95
|  |  | 180 | 9 | 102
|  |  | 200 | 9.5 | 107
|  |  | 220 | 10 | 112
|  |  | 240 | 11.5 | 118
|  |  | 260 | 12.5 | 123
|  |  | 280 | 13.5 | 127
|  |  | 300 | 14 | 133
|  |  | 400 | 18 | 152
|  |  | 500 | 20.5 | 164
|  |  | 600 | 23 | 176
|  |  | 700 | 25 | 187
|  |  | 800 | 27 | 196
|  |  | 900 | 29 | 204
|  |  | 1000 | 31 | 210
|  |  | 1100 | 32 | 216
|  |  | 1200 | 33 | 223
|  |  | 1300 | 34.5 | 228
|  |  | 1400 | 35.2 | 233
|  |  | 1500 | 36 | 239
|  |  | 1600 | 37 | 240
|  |  | 1700 | 37.5 | 243
|  |  | 1800 | 38 | 246
|  |  | 1900 | 39 | 246
|  |  | 2000 | 39.5 | 247
|  |  | 2100 | 40 | 248
|  |  | 2200 | 40.5 | 255
|  |  | 2300 | 41 | 252
|  |  | 2400 | 41.8 | 255
|  |  | 2500 | 41.5 | 257
|  |  | 2600 | 43 | 259
|  |  | 2700 | 43.8 | 263
|  |  | 2800 | 44.2 | 266
|  |  | 2900 | 45 | 268
|  |  | 3000 | 45.3 | 269
|  |  | 3100 | 46 | 270
|  |  | 3200 | 46.5 | 272
|  |  | 3300 | 47.2 | 272
|  |  | 3400 | 48 | 272
UNIVERSIDAD DE CHILE
Facultad de Ciencias Físicas y Matemáticas
Departamento de Ing. Civil

## 12.00 cs(70%) a 0.5 kg_cm2
CORTE SIMPLE
CONSTANTES.
| Calibración Anillo Carga |  | [kg/dígito] | 0.2223
| Area de la Probeta |  | [cm²] | 38.48451
| Altura de la Probeta |  | [cm] | 2
| Volumen efectivo |  | [cm3] | 76.96902
| Peso Específico de la Muestra |  |  | 1.65
| Calibracion Dial Desplaz. Horizontal |  | [mm] | 0.002
| Calibracion Dial Desplaz. Vertical |  | [mm] | 0.01
| DR | 70%
VARIABLES.
| Peso seco de la muestra |  | [gr] | 120.9012 | Tenia un 5% de humedad en la confeccion
| Densidad Máxima |  | [gr/cm3] | 1.6826
| Densidad Mínima |  | [gr/cm3] | 1.3599
| Densidad Seca |  | [gr/cm3] | 1.570778
Relacion de vacios
| Tension Normal |  | [kg/cm² | 0.5
| Carga Aplicada |  | [kgf] | 38.48451
| consolidación inicial |  | [rayas] | 22
*10^-3
|  |  | Deformación | Deformación | Carga
|  |  | Horizontal | Vertical | Horizontal
|  |  | 0 | 0 | 0
|  |  | 10 | 1 | 3
|  |  | 20 | 1 | 6
|  |  | 30 | 1.5 | 8
|  |  | 40 | 2 | 11
|  |  | 50 | 2.5 | 14
|  |  | 60 | 3 | 14
|  |  | 70 | 3 | 18
|  |  | 80 | 4 | 19
|  |  | 90 | 4.5 | 19
|  |  | 100 | 5 | 21
|  |  | 120 | 5.5 | 23
|  |  | 140 | 6.5 | 25
|  |  | 160 | 7 | 29
|  |  | 180 | 8 | 30
|  |  | 200 | 8.5 | 31
|  |  | 220 | 9 | 32
|  |  | 240 | 9.5 | 33
|  |  | 260 | 10 | 34
|  |  | 280 | 10.5 | 36
|  |  | 300 | 11 | 39
|  |  | 400 | 13 | 41
|  |  | 500 | 15 | 45
|  |  | 600 | 16 | 49
|  |  | 700 | 17 | 52
|  |  | 800 | 18 | 57
|  |  | 900 | 19 | 61
|  |  | 1000 | 19.5 | 63
|  |  | 1100 | 20 | 67
|  |  | 1200 | 20 | 69
|  |  | 1300 | 19 | 71
|  |  | 1400 | 19 | 72
|  |  | 1500 | 18 | 72
|  |  | 1600 | 17.5 | 72
|  |  | 1700 | 16.5 | 72
|  |  | 1800 | 16 | 73
|  |  | 1900 | 15 | 73
|  |  | 2000 | 14 | 74
|  |  | 2100 | 13 | 73
|  |  | 2200 | 12 | 73
|  |  | 2300 | 11.5 | 73
|  |  | 2400 | 11 | 74
|  |  | 2500 | 10 | 75
|  |  | 2600 | 9 | 76
|  |  | 2700 | 9 | 77
|  |  | 2800 | 8 | 77
|  |  | 2900 | 8 | 77
|  |  | 3000 | 7 | 77
|  |  | 3100 | 7 | 78
|  |  | 3200 | 6 | 78
|  |  | 3300 | 6 | 78
|  |  | 3400 | 6 | 78
|  |  | 3500 | 5.5 | 78
UNIVERSIDAD DE CHILE
Facultad de Ciencias Físicas y Matemáticas
Departamento de Ing. Civil