## 14,00 cs(30%) a 2kg_cm2
CORTE SIMPLE
CONSTANTES.
| Calibración Anillo Carga |  | [kg/dígito] | 0.2223
| Area de la Probeta |  | [cm²] | 38.48451
| Altura de la Probeta |  | [cm] | 2
| Volumen efectivo |  | [cm3] | 76.96902
| Peso Específico de la Muestra |  |  | 1.65
| Calibracion Dial Desplaz. Horizontal |  | [mm] | 0.002
| Calibracion Dial Desplaz. Vertical |  | [mm] | 0.01
| DR | 30%
VARIABLES.
| Peso seco de la muestra |  | [gr] | 111.0601 | Tenia un 5% de humedad en la confeccion
| Densidad Máxima |  | [gr/cm3] | 1.6826
| Densidad Mínima |  | [gr/cm3] | 1.3599
| Densidad Seca |  | [gr/cm3] | 1.44292
Relacion de vacios
| Tension Normal |  | [kg/cm²] | 2
| Carga Aplicada |  | [kgf] | 153.938
| consolidación inicial |  | [rayas] | 105
|  |  | Deformación | Deformación | Carga
|  |  | Horizontal | Vertical | Horizontal
|  |  | 0 | 0 | 0
|  |  | 10 | 0 | 0.006
|  |  | 20 | 1 | 0.01
|  |  | 30 | 1 | 0.014
|  |  | 40 | 1.3 | 0.018
|  |  | 50 | 1.5 | 0.023
|  |  | 60 | 2 | 0.025
|  |  | 70 | 2.2 | 0.031
|  |  | 80 | 2.5 | 0.036
|  |  | 90 | 3 | 0.039
|  |  | 100 | 3.5 | 0.045
|  |  | 120 | 4.5 | 0.053
|  |  | 140 | 5.6 | 0.06
|  |  | 160 | 65.8 | 0.067
|  |  | 180 | 8 | 0.071
|  |  | 200 | 9.3 | 0.08
|  |  | 220 | 10 | 0.086
|  |  | 240 | 11.1 | 0.091
|  |  | 260 | 12.3 | 0.096
|  |  | 280 | 13.4 | 0.1
|  |  | 300 | 14.5 | 0.104
|  |  | 400 | 19 | 0.122
|  |  | 500 | 23.8 | 0.138
|  |  | 600 | 27.5 | 0.149
|  |  | 700 | 31 | 0.16
|  |  | 800 | 34 | 0.168
|  |  | 900 | 36 | 0.179
|  |  | 1000 | 38.5 | 0.185
|  |  | 1100 | 40.5 | 0.171
|  |  | 1200 | 42 | 0.196
|  |  | 1300 | 43.2 | 0.201
|  |  | 1400 | 44.5 | 0.205
|  |  | 1500 | 45.6 | 0.209
|  |  | 1600 | 47 | 0.213
|  |  | 1700 | 48 | 0.217
|  |  | 1800 | 49 | 0.204
|  |  | 1900 | 50 | 0.177
|  |  | 2000 | 50.1 | 0.192
|  |  | 2100 | 50.1 | 0.221
|  |  | 2200 | 50.2 | 0.224
|  |  | 2300 | 51 | 0.226
|  |  | 2400 | 51.6 | 0.228
|  |  | 2500 | 52.3 | 0.232
|  |  | 2600 | 53 | 0.233
|  |  | 2700 | 53.5 | 0.234
|  |  | 2800 | 54 | 0.235
|  |  | 2900 | 54.9 | 0.237
|  |  | 3000 | 55.6 | 0.238
|  |  | 3100 | 56.5 | 0.239
|  |  | 3200 | 57.1 | 0.24
|  |  | 3300 | 58 | 0.24
|  |  | 3400 | 59 | 0.238
|  |  | 3500 | 60 | 0.238
|  |  | 3600 | 61 | 0.239
|  |  | 3700 | 62 | 0.239
|  |  | 3800 | 63 | 0.239
|  |  | 3900 | 64 | 0.239
|  |  | 4000 | 65 | 0.238
UNIVERSIDAD DE CHILE
Facultad de Ciencias Físicas y Matemáticas
Departamento de Ing. Civil

## 16.00 cs(70%) a 0.5 kg_cm2
CORTE SIMPLE
CONSTANTES.
| Calibración Anillo Carga |  | [kg/dígito] | 0.2223
| Area de la Probeta |  | [cm²] | 38.48451
| Altura de la Probeta |  | [cm] | 2
| Volumen efectivo |  | [cm3] | 76.96902
| Peso Específico de la Muestra |  |  | 1.65
| Calibracion Dial Desplaz. Horizontal |  | [mm] | 0.002
| Calibracion Dial Desplaz. Vertical |  | [mm] | 0.01
| DR | 70%
VARIABLES.
| Peso seco de la muestra |  | [gr] | 120.9012 | Tenia un 5% de humedad en la confeccion
| Densidad Máxima |  | [gr/cm3] | 1.6826
| Densidad Mínima |  | [gr/cm3] | 1.3599
| Densidad Seca |  | [gr/cm3] | 1.570778
Relacion de vacios
| Tension Normal |  | [kg/cm² | 0.5
| Carga Aplicada |  | [kgf] | 38.48451
| consolidación inicial |  | [rayas] | 48
|  |  | Deformación | Deformación | Carga
|  |  | Horizontal | Vertical | Horizontal
|  |  | 0 | 0 | 9
|  |  | 10 | 0.8 | 13
|  |  | 20 | 1 | 16
|  |  | 30 | 1.5 | 20
|  |  | 40 | 2 | 23
|  |  | 50 | 2.5 | 26
|  |  | 60 | 3 | 30
|  |  | 70 | 4 | 30
|  |  | 80 | 4.2 | 31
|  |  | 90 | 5 | 33
|  |  | 100 | 5.5 | 35
|  |  | 120 | 6.5 | 38
|  |  | 140 | 8 | 40
|  |  | 160 | 9 | 40
|  |  | 180 | 10 | 42
|  |  | 200 | 10.5 | 44
|  |  | 220 | 11.5 | 46
|  |  | 240 | 12 | 48
|  |  | 260 | 13 | 50
|  |  | 280 | 14 | 51
|  |  | 300 | 14.8 | 52
|  |  | 400 | 18.5 | 47
|  |  | 500 | 21.2 | 50
|  |  | 600 | 24 | 53
|  |  | 700 | 26 | 57
|  |  | 800 | 28 | 59
|  |  | 900 | 29.2 | 60
|  |  | 1000 | 31 | 62
|  |  | 1100 | 32 | 67
|  |  | 1200 | 33 | 75
|  |  | 1300 | 34.2 | 79
|  |  | 1400 | 35 | 83
|  |  | 1500 | 37 | 87
|  |  | 1600 | 38 | 92
|  |  | 1700 | 39.2 | 93
|  |  | 1800 | 40.5 | 95
|  |  | 1900 | 41.3 | 94
|  |  | 2000 | 42 | 93
|  |  | 2100 | 43 | 85
|  |  | 2200 | 43.5 | 83
|  |  | 2300 | 44 | 84
|  |  | 2400 | 45 | 88
|  |  | 2500 | 45.5 | 93
|  |  | 2600 | 46 | 95
|  |  | 2700 | 47 | 97
|  |  | 2800 | 47.2 | 98
|  |  | 2900 | 48 | 99
|  |  | 3000 | 48.5 | 99
|  |  | 3100 | 49 | 99
3200
3300
3400
3500
UNIVERSIDAD DE CHILE
Facultad de Ciencias Físicas y Matemáticas
Departamento de Ing. Civil