## G 2
Grupo: | 2
Algun Integrante: | felipe cordero |  | Voladizo | Flexion Pura
|  |  | Largo del Voladizo en cm | largo Intermedio
Tipo de Ensayo: | flexion pura | (flexion Pura o Voladizo) |  | 30
Material Ensayado: | madera
Seccion nominal empleada: | 0,36 cm² |  |  | Dist. De apoyo a Carga
altura (mm): | 6.04
ancho (mm): | 6.08
| Carga (grf) | Desplazamientos (mm)
| 143 | 1.53
| 200.45 | 2.12
| 110 | 1.24
| 252.7 | 2.72
| 343 | 3.58
| 552.8 | 5.9
| 400 | 4.33

## G 4
Grupo: | 4
Algun Integrante: | valentina pedrero |  | Voladizo | Flexion Pura
|  |  | Largo del Voladizo en cm | largo Intermedio
Tipo de Ensayo: | flexion pura | (flexion Pura o Voladizo) |  | 20
Material Ensayado: | madera rauli
Seccion nominal empleada: | 1 cm² |  |  | Dist. De apoyo a Carga
altura (mm): | 10
ancho (mm): | 10.01
| Carga (grf) | Desplazamientos (mm)
| 98.2 | 0.02
| 298.75 | 0.07
| 200.55 | 0.04
| 232.8 | 0.06
| 400.15 | 0.1
| 498.35 | 0.13
| 600.7 | 0.17

## G 6
Grupo:
Algun Integrante: |  |  | Voladizo | Flexion Pura
|  |  | Largo del Voladizo en cm | largo Intermedio
Tipo de Ensayo: | flexion pura | (flexion Pura o Voladizo) |  | 30
Material Ensayado: | madera rauli
Seccion nominal empleada: | 1 cm² |  |  | Dist. De apoyo a Carga
altura (mm): | 9.8
ancho (mm): | 9.9
| Carga (grf) | Desplazamientos (mm)
| 400 | 0.43
| 90 | 0.1
| 490 | 0.61
| 290 | 0.32
| 600 | 0.69
| 830 | 0.96
| 500 | 0.54

## G 8
Grupo: | 8
Algun Integrante: | Francisca Pardo |  | Voladizo | Flexion Pura
|  |  | Largo del Voladizo en cm | largo Intermedio
Tipo de Ensayo: | Flexion pura | (flexion Pura o Voladizo) | 6 | 30
Material Ensayado: | madera rauli
Seccion nominal empleada: | 1 cm² |  |  | Dist. De apoyo a Carga
altura (mm): | 9.9
ancho (mm): | 9.7
| Carga (grf) | Desplazamientos (mm)
| 109.365 | 0.05
| 164.915 | 0.09
| 509.615 | 0.2
| 321.165 | 0.13
| 376.715 | 0.16
| 521.665 | 0.18
| 921.915 | 0.21

## G 12
Grupo: | 12
Algun Integrante: | Leonardo Pizarro |  | Voladizo | Flexion Pura
|  |  | Largo del Voladizo en cm | largo Intermedio
Tipo de Ensayo: | flexion pura | (flexion Pura o Voladizo) |  | 30
Material Ensayado: | madera rauli
Seccion nominal empleada: | 1 cm² |  |  | Dist. De apoyo a Carga
altura (mm): | 10
ancho (mm): | 10
| Carga (grf) | Desplazamientos (mm)
| 200.71 | 0.13
| 233.5 | 0.15
| 434.21 | 0.49
| 601.655 | 0.6
| 934.605 | 0.71
| 1102.05 | 0.78
| 1335.55 | 0.92
| 1545.16 | 1.05