## G 1
Grupo: | 1
Algun Integrante: | Miguel Bravo, Daniela Ruano, Hugo Ulloa y sergio Varela |  | Voladizo | Flexion Pura
|  |  | Largo del Voladizo en cm | largo Intermedio
Tipo de Ensayo: | Voladizo | (flexion Pura o Voladizo) | 12.1
Material Ensayado: | Rauli
Seccion nominal empleada: | 10x10 mm |  |  | Dist. De apoyo a Carga
altura (mm): | 10,05
ancho (mm): | 10,01
| Carga (grf) | Desplazamientos (mm)
| 50 | 0.04
| 100 | 0.1
| 150 | 0.15
| 200 | 0.2
| 250 | 0.24
| 300 | 0.31
| 350 | 0.34
0

## G 3
Grupo: | 3
Algun Integrante: |  |  | Voladizo | Flexion Pura
|  |  | Largo del Voladizo en cm | largo Intermedio
Tipo de Ensayo: | voladizo | (flexion Pura o Voladizo) |  | 206 | mm
Material Ensayado: | pino
Seccion nominal empleada: |  |  |  | Dist. De apoyo a Carga
altura (mm): | 19.6
ancho (mm): | 35.7
| Carga (grf) | Desplazamientos (mm)
| 100 | 0.02
| 200 | 0.04
| 500 | 0.1
| 1000 | 0.22
| 1500 | 0.36
| 2000 | 0.49
| 3000 | 0.72
| 4000 | 0.97

## G 5
Grupo: | 5
Algun Integrante: |  |  | Voladizo | Flexion Pura
|  |  | Largo del Voladizo en cm | largo Intermedio
Tipo de Ensayo: | Flexion Pura | (flexion Pura o Voladizo)
Material Ensayado: | Raulí
Seccion nominal empleada: | 10x10 mm^2 |  |  | Dist. De apoyo a Carga
altura (mm): | 10.5
ancho (mm): | 10
| Carga (grf) | Desplazamientos (mm)
| 50 | 0.05
| 100 | 0.11
| 300 | 0.37
| 400 | 0.45
| 500 | 0.53
| 600 | 0.66
| 700 | 0.78

## G 7
Grupo: | 7
Algun Integrante: | juan latorre |  | Voladizo | Flexion Pura
|  |  | Largo del Voladizo en cm | largo Intermedio
Tipo de Ensayo: | voladizo | (flexion Pura o Voladizo) | 10.15
Material Ensayado: | rauli
Seccion nominal empleada: | 7.5*7.5 |  |  | Dist. De apoyo a Carga
altura (mm): | 7.85
ancho (mm): | 6.95
| Carga (grf) | Desplazamientos (mm)
| 10 | 0.05
| 20 | 0.1
| 50 | 0.13
| 100 | 0.2
| 200 | 0.38
| 300 | 0.59
| 500 | 0.9

## G 9
Grupo: | 9
Algun Integrante: | Alvaro Perez |  | Voladizo | Flexion Pura
|  |  | Largo del Voladizo en cm | largo Intermedio
Tipo de Ensayo: | Voladizo | (flexion Pura o Voladizo) | 10.3
Material Ensayado: | Rauli
Seccion nominal empleada: | 9.99*10 mm2 |  |  | Dist. De apoyo a Carga
altura (mm): | 8.3
ancho (mm): | 8.1
| Carga (grf) | Desplazamientos (mm)
| 100 | 0.06
| 200 | 0.13
| 300 | 0.22
| 500 | 0.3
| 600 | 0.39
| 1000 | 0.58
| 1500 | 0.84
| 2000 | 1.27

## G 10
Grupo: | 10
Algun Integrante: | Christian Jimenez |  | Voladizo | Flexion Pura
|  |  | Largo del Voladizo en cm | largo Intermedio
Tipo de Ensayo: | Voladizo | (flexion Pura o Voladizo) | 11.42
Material Ensayado: | Raulí
Seccion nominal empleada: | 10x10 |  |  | Dist. De apoyo a Carga
altura (mm): | 1.06
ancho (mm): | 1.07
| Carga (grf) | Desplazamientos (mm)
| 100 | 0.07
| 200 | 0.12
| 400 | 0.27
| 600 | 0.41
| 800 | 0.56
| 1000 | 0.68
| 1200 | 0.84
| 1400 | 1

## G 11
Grupo: | 11
Algun Integrante: | Rafael Sanchez |  | Voladizo | Flexion Pura
|  |  | Largo del Voladizo en cm | largo Intermedio
Tipo de Ensayo: | Voladizo | (flexion Pura o Voladizo) | 11.4
Material Ensayado: | Rauli
Seccion nominal empleada: | 10x10 |  |  | Dist. De apoyo a Carga
altura (mm): | 10.1
ancho (mm): | 9.7
| Carga (grf) | Desplazamientos (mm)
| 10 | 0.01
| 20 | 0.03
| 50 | 0.07
| 100 | 0.12
| 150 | 0.17
| 200 | 0.22
| 300 | 0.33

## G 13
Grupo:
Algun Integrante: |  |  | Voladizo | Flexion Pura
|  |  | Largo del Voladizo en cm | largo Intermedio
Tipo de Ensayo: | Voladizo | (flexion Pura o Voladizo) |  | 11.8
Material Ensayado: | rauli |  |  | cm
Seccion nominal empleada: |  |  |  | Dist. De apoyo a Carga
altura (mm): | 0.75
ancho (mm): | 0.75
| Carga (grf) | Desplazamientos (mm)
| 50 | 0.07
| 100 | 0.23
| 200 | 0.42
| 300 | 0.63
| 400 | 0.93
| 500 | 1.18
| 700 | 1.61
| 900 | 2.11
Evelyn Vilches

## G 14
Grupo: | 14
Algun Integrante: | CAMILO CORDOVA |  | Voladizo | Flexion Pura
|  |  | Largo del Voladizo en cm | largo Intermedio
Tipo de Ensayo: | VOLADIZO | (flexion Pura o Voladizo) | 11.8
Material Ensayado: | Raulí
Seccion nominal empleada: | 10x10 |  |  | Dist. De apoyo a Carga
altura (mm): | 10
ancho (mm): | 10.7
| Carga (grf) | Desplazamientos (mm)
| 200 | 0.1
| 500 | 0.25
| 700 | 0.35
| 800 | 0.42
| 1000 | 0.53
| 1200 | 0.68
| 1400 | 0.81