## grupo1
[8 empty] | ALUMNOS | Opazo,Quezada, Peredo, Lecaros
ANALISIS GRANULOMETRICO (ASTM D421-58 Y ASTM D422-63)
Material | Diámetro | Pesos | Tamiz | Diámetro | Pesos | % | %
| [mm] | [g] | N° | [mm] | [g] | Retenido | que Pasa
SOBRE 3" | 75 | 1176 | 2 1/2" | 63 | 0
SOBRE 3/8" | 9.5 | 3066 | 2" | 50 | 288
BAJO 3/8" | 9.5 | 1934 | 1 1/2" | 37.5 | 0
TOTAL |  |  | 1" | 25 | 518
|  |  | 3/4" | 19 | 448
Calculo material grueso |  |  | 1/2" | 12.5 | 490
|  |  | 3/8" | 9.5 | 148
El material grueso es el que corresponde |  |  | 4 | 4.75 | 73.8
a los valores mostrados sobre 3/8" |  |  | 8 | 2.36 | 62.3
|  |  | 10 | 2 | 13.8
Calculo material fino |  |  | 30 | 0.6 | 71.66
|  |  | 40 | 0.425 | 15.3
El calculo se realiza de una muestra de |  |  | 50 | 0.3 | 14.1
300 gr representativos de material bajo 3/8" |  |  | 100 | 0.15 | 23.2
|  |  | 200 | 0.075 | 11.9
Bolones sobre 3" % Retenido
Ninguno |  |  | Lavado | bajo # 200 | 13.7
Cu = | D60
D10
|  |  | Diámetro | Valor |  | Coeficiente | Valor
Cc = | D30 |  | Caracteristico | [mm] |  | CU
| D10 * D60 |  | D10 % |  |  | CC
D30 %
D60 %
Note on B22: Abelardo: Deben hacer una proporcion entre los 500 grs y los 3293.8 grs iniciales

## grupo2
[8 empty] | ALUMNOS | Pastenes, Rodriguez, Arriagada, Guzmán
ANALISIS GRANULOMETRICO (ASTM D421-58 Y ASTM D422-63)
Material | Diámetro | Pesos | Tamiz | Diámetro | Pesos | % | %
| [mm] | [g] | N° | [mm] | [g] | Retenido | que Pasa
SOBRE 3" | 75 | 1314 | 2 1/2" | 63 | 0
SOBRE 3/8" | 9.5 | 5000-1314-2786-6.1 | 2" | 50 | 204
BAJO 3/8" | 9.5 | 2786+6.1 | 1 1/2" | 37.5 | 0
TOTAL |  |  | 1" | 25 | 510
|  |  | 3/4" | 19 | 423
Calculo material grueso |  |  | 1/2" | 12.5 | 342
|  |  | 3/8" | 9.5 | 302
El material grueso es el que corresponde |  |  | 4 | 4.75 | 29.3
a los valores mostrados sobre 3/8" |  |  | 8 | 2.36 | 40.6
|  |  | 10 | 2 | 10.8
Calculo material fino |  |  | 30 | 0.6 | 79.4
|  |  | 40 | 0.425 | 23.2
El calculo se realiza de una muestra de |  |  | 50 | 0.3 | 22.5
300 gr representativos de material bajo 3/8" |  |  | 100 | 0.15 | 42.3
|  |  | 200 | 0.075 | 25.2
Bolones sobre 3" % Retenido
Ninguno |  |  | Lavado | bajo # 200
Cu = | D60
D10
|  |  | Diámetro | Valor |  | Coeficiente | Valor
Cc = | D30 |  | Caracteristico | [mm] |  | CU
| D10 * D60 |  | D10 % |  |  | CC
D30 %
D60 %
Note on B22: Abelardo: Deben hacer una proporcion entre los 500 grs y los 3293.8 grs iniciales

## grupo3
[8 empty] | ALUMNOS | Villablanca, Lagos, Pardo, Lambrecht, Villagra
ANALISIS GRANULOMETRICO (ASTM D421-58 Y ASTM D422-63)
Material | Diámetro | Pesos | Tamiz | Diámetro | Pesos | % | %
| [mm] | [g] | N° | [mm] | [g] | Retenido | que Pasa
SOBRE 3" | 75 | 1068 | 2 1/2" | 63 | -
SOBRE 3/8" | 9.5 | 2568 | 2" | 50 | -
BAJO 3/8" | 9.5 | 2432 | 1 1/2" | 37.5 | -
TOTAL |  |  | 1" | 25 | 448
|  |  | 3/4" | 19 | 564
Calculo material grueso |  |  | 1/2" | 12.5 | 348
|  |  | 3/8" | 9.5 | 140
El material grueso es el que corresponde |  |  | 4 | 4.75 | 34.1
a los valores mostrados sobre 3/8" |  |  | 8 | 2.36 | 43.37
|  |  | 10 | 2 | 12.5
Calculo material fino |  |  | 30 | 0.6 | 77.41
|  |  | 40 | 0.425 | 23.41
El calculo se realiza de una muestra de |  |  | 50 | 0.3 | 20.6
300 gr representativos de material bajo 3/8" |  |  | 100 | 0.15 | 37.59
|  |  | 200 | 0.075 | 25.01
Bolones sobre 3" % Retenido
Ninguno |  |  | Lavado | bajo # 200
Cu = | D60
D10
|  |  | Diámetro | Valor |  | Coeficiente | Valor
Cc = | D30 |  | Caracteristico | [mm] |  | CU
| D10 * D60 |  | D10 % |  |  | CC
D30 %
D60 %
Note on B22: Abelardo: Deben hacer una proporcion entre los 500 grs y los 3293.8 grs iniciales

## grupo4
[8 empty] | ALUMNOS | Torres, Van Schuerbeck, Venegas, Quiroz, Aravena, Sturla
ANALISIS GRANULOMETRICO (ASTM D421-58 Y ASTM D422-63)
Material | Diámetro | Pesos | Tamiz | Diámetro | Pesos | % | %
| [mm] | [g] | N° | [mm] | [g] | Retenido | que Pasa
SOBRE 3" | 75 | 1142 | 2 1/2" | 63 | 0
SOBRE 3/8" | 9.5 | 3128 | 2" | 50 | 0
BAJO 3/8" | 9.5 | 1872 | 1 1/2" | 37.5 | 390
TOTAL |  |  | 1" | 25 | 556
|  |  | 3/4" | 19 | 462
Calculo material grueso |  |  | 1/2" | 12.5 | 414
|  |  | 3/8" | 9.5 | 164
El material grueso es el que corresponde |  |  | 4 | 4.75 | 60.8
a los valores mostrados sobre 3/8" |  |  | 8 | 2.36 | 49.6
|  |  | 10 | 2 | 10.7
Calculo material fino |  |  | 30 | 0.6 | 70.8
|  |  | 40 | 0.425 | 18.53
El calculo se realiza de una muestra de |  |  | 50 | 0.3 | 17.55
300 gr representativos de material bajo 3/8" |  |  | 100 | 0.15 | 32.18
|  |  | 200 | 0.075 | 19.42
Bolones sobre 3" % Retenido
Ninguno |  |  | Lavado | bajo # 200 | 19.3
Cu = | D60
D10
|  |  | Diámetro | Valor |  | Coeficiente | Valor
Cc = | D30 |  | Caracteristico | [mm] |  | CU
| D10 * D60 |  | D10 % |  |  | CC
D30 %
D60 %
Note on B22: Abelardo: Deben hacer una proporcion entre los 500 grs y los 3293.8 grs iniciales