## 14.00 suelta(30dr)
Ensayo Corte Directo (ASTM D3080-72)
Muestra: | Arena normalizada con w=5% y DR=30% | [5 empty] | Fecha: |  | 2007-08-06
consolidación: |  | 228
Datos de confección
Area Probeta |  |  | [cm²] | 900 |  |  | Contenido Humedad Natural |  |  | [%] | 5
Altura |  |  | [cm] | 13.56 |  |  | Densidad Húmeda |  |  | [g/cm3]
Volumen |  |  | [cm³] | 12204 |  |  | Densidad Seca |  |  | [g/cm3]
Peso de la muestra |  |  | [gm] | 19605 |  |  | Relacion de vacios
Consolidación |  |  | [0.01 mm] | 2.28 |  |  | Grado de Saturacion Inicial |  |  | [%]
Calibración Anillo |  |  | [kg/div ] | 7.6933 Kgf |  |  | Tension Normal |  |  | [kg/cm²] | 3
Calibración Dial Vertical |  |  | [mm] | 0.01 mm |  |  | Carga Aplicada |  |  | [kgf] | 2700
Calibración Dial Horizontal |  |  | [mm] | 0.01 mm
Datos |  |  | 0.01 mm |  |  | 7.6933 Kgf
Desplazam. | Fuerza de |  | Desplazam. |  | Desplazam. | Fuerza de |  | Desplazam. |  | Desplazam. |  | Fuerza de | Desplazam.
Horizontal | Corte |  | Vertical |  | Horizontal | Corte |  | Vertical |  | Horizontal |  | Corte | Vertical
0 | 0 |  | 0 |  | 700 | 253 |  | 19.7 |  | 3000
10 | 7 |  | 0 |  | 800 | 261 |  | 13 |  | 3100
20 | 15 |  | 0 |  | 900 | 266 |  | 5 |  | 3200
30 | 24 |  | 0 |  | 1000 | 267 |  | -4 |  | 3300
40 | 35 |  | 1 |  | 1100 | 269 |  | -12 |  | 3400
50 | 42 |  | 2 |  | 1200 | 269 |  | -20.6 |  | 3500
60 | 50 |  | 3.5 |  | 1300 | 269 |  | -29 |  | 3600
70 | 59 |  | 5 |  | 1400 | 269 |  | -36.5 |  | 3700
80 | 66 |  | 7 |  | 1500 | 270 |  | -43 |  | 3800
90 | 75 |  | 8 |  | 1600 | 271 |  | -48.5 |  | 3900
100 | 82 |  | 11 |  | 1700 | 272 |  | -52.7 |  | 4000
120 | 95 |  | 14 |  | 1800 |  |  |  |  | 4100
140 | 107 |  | 17 |  | 1900 |  |  |  |  | 4200
160 | 120 |  | 19.5 |  | 2000 |  |  |  |  | 4300
180 | 130 |  | 21 |  | 2100 |  |  |  |  | 4400
200 | 139 |  | 25 |  | 2200 |  |  |  |  | 4500
250 | 161 |  | 27.3 |  | 2300 |  |  |  |  | 4600
300 | 178 |  | 28.7 |  | 2400 |  |  |  |  | 4700
350 | 192 |  | 29 |  | 2500 |  |  |  |  | 4800
400 | 206 |  | 29 |  | 2600 |  |  |  |  | 4900
450 | 216 |  | 29 |  | 2700 |  |  |  |  | 5000
500 | 224 |  | 28.3 |  | 2800 |  |  |  |  | 5100
600 | 241 |  | 24.6 |  | 2900 |  |  |  |  | 5200
Observaciones: |  | Carmona, Ramirez, Riquelme, Perez
Grupo: |  | 14 horas |  |  |  | Curso:
UNIVERSIDAD DE CHILE
Facultada de Ciencias Físicas y Matemáticas
Departamento de Ing. Civil

## 16.00 densa(70dr)
Ensayo Corte Directo (ASTM D3080-72)
Muestra: | Arena normalizada con w=5% y DR=70% | [5 empty] | Fecha: |  | 2007-08-06
consolidación: |  | 52 rayas
Datos de confección
Area Probeta |  |  | [cm²] | 900 |  |  | Contenido Humedad Natural |  |  | [%] | 5
Altura |  |  | [cm] | 13.56 |  |  | Densidad Húmeda |  |  | [g/cm3]
Volumen |  |  | [cm³] | 12204 |  |  | Densidad Seca |  |  | [g/cm3]
Peso de la muestra |  |  | [gm] |  |  |  | Relacion de vacios
Consolidación |  |  | [0.01 mm] | 0.52 |  |  | Grado de Saturacion Inicial |  |  | [%]
Calibración Anillo |  |  | [kg/div ] | 7.6933 Kgf |  |  | Tension Normal |  |  | [kg/cm²] | 0.5
Calibración Dial Vertical |  |  | [mm] | 0.01 mm |  |  | Carga Aplicada |  |  | [kgf] | 450
Calibración Dial Horizontal |  |  | [mm] | 0.01 mm
Datos |  |  | 0.01 mm |  |  | 7.6933 Kgf
Desplazam. | Fuerza de |  | Desplazam. |  | Desplazam. | Fuerza de |  | Desplazam. |  | Desplazam. |  | Fuerza de | Desplazam.
Horizontal | Corte |  | Vertical |  | Horizontal | Corte |  | Vertical |  | Horizontal |  | Corte | Vertical
0 | 9 |  | 0 |  | 700 | 65.5 |  | -89 |  | 3000 |  | 53 | -236
10 | 13 |  | 0 |  | 800 | 65.5 |  | -107.2 |  | 3100 |  | 52 | -235.1
20 | 19 |  | 0 |  | 900 | 65.5 |  | -127 |  | 3200 |  | 51.5 | -234.5
30 | - |  | 0 |  | 1000 | 65.5 |  | -145 |  | 3300
40 | - |  | 1 |  | 1100 | 65.5 |  | -162 |  | 3400
50 | 37 |  | 1.5 |  | 1200 | 65.5 |  | -176.5 |  | 3500
60 | 30 |  | 1.9 |  | 1300 | 65 |  | -189 |  | 3600
70 | 32 |  | 2.1 |  | 1400 | 65 |  | -200 |  | 3700
80 | 35 |  | 3 |  | 1500 | 64.5 |  | -208.3 |  | 3800
90 | 37 |  | 3 |  | 1600 | 64 |  | -215.5 |  | 3900
100 | 38 |  | 3.1 |  | 1700 | 63 |  | -221 |  | 4000
120 | 41 |  | 3.5 |  | 1800 | 62 |  | -226 |  | 4100
140 | 42 |  | 3.5 |  | 1900 | 60 |  | -229 |  | 4200
160 | 45 |  | 2.8 |  | 2000 | 60 |  | -232 |  | 4300
180 | 47 |  | 1.5 |  | 2100 | 59 |  | -234 |  | 4400
200 | 49 |  | 0.5 |  | 2200 | 58 |  | -235 |  | 4500
250 | 55 |  | -4.5 |  | 2300 | 58 |  | -236 |  | 4600
300 | 58 |  | -11 |  | 2400 | 57 |  | -236.5 |  | 4700
350 | 61 |  | -19 |  | 2500 | 56 |  | -236.8 |  | 4800
400 | 62 |  | -27.5 |  | 2600 | 56 |  | -237 |  | 4900
450 | 64 |  | -37.2 |  | 2700 | 54.5 |  | -237.3 |  | 5000
500 | 64.5 |  | -47.5 |  | 2800 | 53.5 |  | -237 |  | 5100
600 | 65 |  | -68 |  | 2900 | 53 |  | -236.5 |  | 5200
Observaciones: |  | Dieron un portazo!!!
Grupo: |  | 16 hrs |  |  |  | Curso:
Note on H20: Abelardo: Deben pedirselo al Omar en el Mecesup
UNIVERSIDAD DE CHILE
Facultada de Ciencias Físicas y Matemáticas
Departamento de Ing. Civil