## 14.00 1%
Ensayo Compresión No Confinada (ASTM 2166-66)
Calibración: |  | 0.001´´ plg * raya | [6 empty] | Area Corregida: |  |  | Ac = | Ap
dial vertical | = | [11 empty] | 1 - e
Calibración: |  | 0.4154 kg/div
carga | = | [5 empty] | Nombres de los Alumnos
Fecha: | = | 2007-08-06 |  |  |  |  | Navarro
Ruano
Grupo: | [6 empty] | Lopez
Datos Probeta |  | Natural |  | Remoldeada |  | Rem. + W% |  | Datos Molde
Diámetro | [cm] | 5.09 | [5 empty] | Diámetro |  | [cm] | 5
Altura | [cm] | 10.8 | [5 empty] | Altura |  | [cm] | 10
Area | [cm2] | 20.35 | [5 empty] | Area |  | [cm2]
Volumen | [cm3] | 219.8 | [5 empty] | Volumen |  | [cm3] | 196.35
Peso | [g] | 340.7
densidad [g/cm^3] |  | 1.55
Humedad de Confección Prob. Natural | [7 empty] | Humedad de Confección Prob. Remoldeada
[8 empty] | Humedad Aparente |  |  |  | [%] | 1
Peso Cápsula |  |  | [g] | 72.4 |  |  |  | Peso Cápsula |  |  |  | [g] | 72.7
Peso Cáps.+ S. Humedo |  |  | [g] | 182.34 |  |  |  | Peso Cáps.+ S. Humedo |  |  |  | [g] | 324.5
Peso Cáps.+ S. Seco |  |  | [g] | 170.31 |  |  |  | Peso Cáps.+ S. Seco |  |  |  | [g] | 293.23
Peso Agua |  |  | [g] |  |  |  |  | Peso Agua |  |  |  | [g]
Humedad |  |  | [%] |  |  |  |  | Humedad |  |  |  | [%]
Deformación | Carga |  |  |  | Probeta |  |  | Deformación |  | Carga |  |  |  | Probeta
en | Probeta |  | Probeta |  | Rem. + W% |  |  | en |  | Probeta |  | Probeta |  | Rem. + W%
0.001´´ | Natural |  | Remoldeada |  | 1% |  |  | 0.001´´ |  | Natural |  | Remoldeada |  | 1%
5 | 8 |  |  |  | - |  |  | 120
10 | 12 |  |  |  | 3 |  |  | 140
15 | 15 |  |  |  | 4 |  |  | 160
20 | 20 |  |  |  | 5
25 | 22 |  |  |  | 8
30 | 23 |  |  |  | 10
35 | 24 |  |  |  | 12
40 | 26 |  |  |  | 19
45 | 22 |  |  |  | 24
50 | 19 |  |  |  | 30
60 | 19 |  |  |  | 40
70 | 18 |  |  |  | 49
80 | 13 |  |  |  | 84
90 | 6 |  |  |  | 60
100 |  |  |  |  | 40
Observaciones: |  |  | Peso por capa = 71,5 g
UNIVERSIDAD DE CHILE
Facultada de Ciencias Físicas y Matemáticas
Departamento de Ing. Civil

## 14.00 2%
Ensayo Compresión No Confinada (ASTM 2166-66)
Calibración: |  | 0.001´´ plg * raya | [6 empty] | Area Corregida: |  |  | Ac = | Ap
dial vertical | = | [11 empty] | 1 - e
Calibración: |  | 0.42 kg/div
carga | = | [5 empty] | Nombres de los Alumnos
Fecha: | = | 2007-08-06 |  |  |  |  | Toro
Riquelme
Grupo: | [6 empty] | Saldias, Zamora
Datos Probeta |  | Natural |  | Remoldeada |  | Rem. + W% |  | Datos Molde
Diámetro | [cm] | 4.91 | [5 empty] | Diámetro |  | [cm] | 5
Altura | [cm] | 10.71 | [5 empty] | Altura |  | [cm] | 10
Area | [cm2] | 18.93 | [5 empty] | Area |  | [cm2]
Volumen | [cm3] | 202.78 | [5 empty] | Volumen |  | [cm3] | 196.35
Peso | [g] | 342.3
| dens | 1.69
Humedad de Confección Prob. Natural | [8 empty] | Humedad de Confección Prob. Remoldeada | [5 empty] | Humedad de Confección Prob. Remoldeada
[9 empty] | Humedad Aparente |  |  |  | [%] | 0 | Humedad Aparente | [%] | 2
Peso Cápsula |  |  | [g] | 90.5 |  |  |  |  | Peso Cápsula |  |  |  | [g] | 72.82 | Peso Cápsula | [g] | 71.72
Peso Cáps.+ S. Humedo |  |  | [g] | 151 |  |  |  |  | Peso Cáps.+ S. Humedo |  |  |  | [g] | 173.77 | Peso Cáps.+ S. Humedo | [g] | 143.43
Peso Cáps.+ S. Seco |  |  | [g] | 143.99 |  |  |  |  | Peso Cáps.+ S. Seco |  |  |  | [g] | 162.42 | Peso Cáps.+ S. Seco | [g] | 134.9
Peso Agua |  |  | [g] | [5 empty] | Peso Agua |  |  |  | [g] |  | Peso Agua | [g]
Humedad |  |  | [%] | [5 empty] | Humedad |  |  |  | [%] |  | Humedad | [%]
Deformación | Carga |  |  |  | Probeta |  |  | Deformación |  | Carga |  |  |  | Probeta
en | Probeta |  | Probeta |  | Rem. + W% |  |  | en |  | Probeta |  | Probeta |  | Rem. + W%
0.001´´ | Natural |  | Remoldeada |  | 2% |  |  | 0.001´´ |  | Natural |  | Remoldeada |  | 2%
5 | 8 |  | 4 |  | 2 |  |  | 120 |  |  |  | 8
10 | 11 |  | 7 |  | 4 |  |  | 140 |  |  |  | 2
15 | 12 |  | 12 |  | 6 |  |  | 160
20 | 14 |  | 16 |  | 9 |  |  | 180
25 | 16 |  | 22 |  | 11 |  |  | 200
30 | 17 |  | 30 |  | 15 |  |  | 250
35 | 18 |  | 34 |  | 20 |  |  | 300
40 | 18 |  | 36 |  | 22 |  |  | 350
45 | 17 |  | 37 |  | 24 |  |  | 400
50 | 10 |  | 39 |  | 25 |  |  | 450
60 | 5 |  | - |  | - |  |  | 500
70 |  |  | 33 |  | 25 |  |  | 600
80 |  |  | 30 |  | 23 |  |  | 700
90 |  |  | 24 |  | 20 |  |  | 800
100 |  |  | 17 |  | 16 |  |  | 900
Observaciones: |  | Peso capa suelo humedad natural = 66,25 g
Peso capa suelo humedad 2% = 73,2 g
UNIVERSIDAD DE CHILE
Facultada de Ciencias Físicas y Matemáticas
Departamento de Ing. Civil

## 16.00 0%
Ensayo Compresión No Confinada (ASTM 2166-66)
Calibración: |  | 0.001´´ plg * raya | [6 empty] | Area Corregida: |  |  | Ac = | Ap
dial vertical | = | [11 empty] | 1 - e
Calibración: |  | 0.4154 kg por division
carga | = | [5 empty] | Nombres de los Alumnos
Fecha: | = | 2007-08-06 |  |  |  |  | Silva
Peña y Lillo
Grupo: | [6 empty] | Rivadeneira
Datos Probeta |  | Natural |  | Remoldeada |  | Rem. + W% |  | Datos Molde
Diámetro | [cm] | 4.938 |  | 5 |  |  |  | Diámetro |  | [cm] | 5
Altura | [cm] | 9.9 |  | 10 |  |  |  | Altura |  | [cm] | 10
Area | [cm2] | [6 empty] | Area |  | [cm2]
Volumen | [cm3] | [6 empty] | Volumen |  | [cm3] | 196.35
Peso | [g] | 333.1
Humedad de Confección Prob. Natural | [7 empty] | Humedad de Confección Prob. Remoldeada
[8 empty] | Humedad Aparente |  |  |  | [%] | 0
Peso Cápsula |  |  | [g] | 70.6 |  |  |  | Peso Cápsula |  |  |  | [g] | 94.8
Peso Cáps.+ S. Humedo |  |  | [g] | 570.6 |  |  |  | Peso Cáps.+ S. Humedo |  |  |  | [g] | 594.8
Peso Cáps.+ S. Seco |  |  | [g] | 480.46 |  |  |  | Peso Cáps.+ S. Seco |  |  |  | [g] | 505.11
Peso Agua |  |  | [g] |  |  |  |  | Peso Agua |  |  |  | [g]
Humedad |  |  | [%] |  |  |  |  | Humedad |  |  |  | [%]
Deformación | Carga |  |  |  | Probeta |  |  | Deformación |  | Carga |  |  |  | Probeta
en | Probeta |  | Probeta |  | Rem. + W% |  |  | en |  | Probeta |  | Probeta |  | Rem. + W%
0.001´´ | Natural |  | Remoldeada |  | 0% |  |  | 0.001´´ |  | Natural |  | Remoldeada |  | 0%
5 | 1 |  | 3 |  |  |  |  | 120 |  |  |  | 113
10 | 2 |  | 4 |  |  |  |  | 140 |  |  |  | 95
15 | 2.5 |  | 6 |  |  |  |  | 160 |  |  |  | 69
20 | 6 |  | 8 |  |  |  |  | 180
25 | 11 |  | 11 |  |  |  |  | 200
30 | 15 |  | 14 |  |  |  |  | 250
35 | 19 |  | 17 |  |  |  |  | 300
40 | 24 |  | 24 |  |  |  |  | 350
45 | 25 |  | 31 |  |  |  |  | 400
50 | 28 |  | 36 |  |  |  |  | 450
60 | 30.5 |  | 49 |  |  |  |  | 500
70 | 31 |  | 61 |  |  |  |  | 600
80 | 30 |  | 73 |  |  |  |  | 700
90 | 29 |  | 92 |  |  |  |  | 800
100 | 28 |  | 107 |  |  |  |  | 900
Observaciones:
UNIVERSIDAD DE CHILE
Facultada de Ciencias Físicas y Matemáticas
Departamento de Ing. Civil

## 16.00 1%
Ensayo Compresión No Confinada (ASTM 2166-66)
Calibración: |  | 0.001´´ plg * raya | [6 empty] | Area Corregida: |  |  | Ac = | Ap
dial vertical | = | [11 empty] | 1 - e
Calibración: |  | 0.42 K por div
carga | = | [5 empty] | Nombres de los Alumnos
Fecha: | = | 2007-08-06 |  |  |  |  | Maureira
Morice
Grupo: | [6 empty] | Morlans
Datos Probeta |  | Natural |  | Remoldeada |  | Rem. + W% |  | Datos Molde
Diámetro | [cm] | 5.17 |  |  |  | 5 |  | Diámetro |  | [cm] | 5
Altura | [cm] | 10.63 |  |  |  | 10 |  | Altura |  | [cm] | 10
Area | [cm2] | [6 empty] | Area |  | [cm2]
Volumen | [cm3] | [6 empty] | Volumen |  | [cm3]
Peso | [g] | 396.7 |  |  |  | 352.54
Humedad de Confección Prob. Natural | [7 empty] | Humedad de Confección Prob. Remoldeada
[8 empty] | Humedad Aparente |  |  |  | [%] | 1
Peso Cápsula |  |  | [g] | VER COMENTARIO |  |  |  | Peso Cápsula |  |  |  | [g] | VER COMENTARIO
Peso Cáps.+ S. Humedo |  |  | [g] |  |  |  |  | Peso Cáps.+ S. Humedo |  |  |  | [g]
Peso Cáps.+ S. Seco |  |  | [g] |  |  |  |  | Peso Cáps.+ S. Seco |  |  |  | [g]
Peso Agua |  |  | [g] |  |  |  |  | Peso Agua |  |  |  | [g]
Humedad |  |  | [%] |  |  |  |  | Humedad |  |  |  | [%]
Deformación | Carga |  |  |  | Probeta |  |  | Deformación |  | Carga |  |  |  | Probeta
en | Probeta |  | Probeta |  | Rem. + W% |  |  | en |  | Probeta |  | Probeta |  | Rem. + W%
0.001´´ | Natural |  | Remoldeada |  | 1% |  |  | 0.001´´ |  | Natural |  | Remoldeada |  | 1%
5 | 5 |  |  |  | 0.5 |  |  | 120 | [5 empty] | 170
10 | 10 |  |  |  | 2 |  |  | 140 | [5 empty] | 179
15 | 14 |  |  |  | 4 |  |  | 160 | [5 empty] | 180
20 | 18 |  |  |  | 6.5 |  |  | 180 | [5 empty] | 177
25 | 21 |  |  |  | 10.5 |  |  | 200 | [5 empty] | 170
30 | 26 |  |  |  | 17 |  |  | 250 | [5 empty] | 164
35 | 29 |  |  |  | 26 |  |  | 300
40 | 33 |  |  |  | 37 |  |  | 350
45 | 36 |  |  |  | 48 |  |  | 400
50 | 39 |  |  |  | 59 |  |  | 450
60 | 42.5 |  |  |  | 81 |  |  | 500
70 | 44 |  |  |  | 105 |  |  | 600
80 | 39 |  |  |  | 125 |  |  | 700
90 | 31 |  |  |  | 141 |  |  | 800
100 | 26 |  |  |  | 154 |  |  | 900
Observaciones:
Note on I33: Abelardo: No se tomaron humedades remoldeada. Asumir humedad de probeta natural del otro grupo
Note on S33: Abelardo: No se tomaron humedades remoldeada. Asumir 1% relativa a la natural
UNIVERSIDAD DE CHILE
Facultada de Ciencias Físicas y Matemáticas
Departamento de Ing. Civil