## 14.00 0%
Ensayo Compresión No Confinada (ASTM 2166-66)
Calibración: |  | 0.001´´ plg * raya | [6 empty] | Area Corregida: |  |  | Ac = | Ap
dial vertical | = | [11 empty] | 1 - e
Calibración: |  | 0.42 kg/div
carga | = | [5 empty] | Nombres de los Alumnos | [7 empty] | Probeta Natural
Fecha: | = | 2007-08-06 |  |  |  |  | Carmona | [7 empty] | Diamteros | 4.99 | 4.99 | 4.98
[7 empty] | Garces | [7 empty] | Altura | 10.1 | 10.11 | 10.18
Grupo:
Datos Probeta |  | Natural |  | Remoldeada |  | Rem. + W% |  | Datos Molde
Diámetro | [cm] | [6 empty] | Diámetro |  | [cm] | 5
Altura | [cm] | [6 empty] | Altura |  | [cm] | 10
Area | [cm2] | [6 empty] | Area |  | [cm2]
Volumen | [cm3] | [6 empty] | Volumen |  | [cm3] | 196.35
Peso | [g] | 279
| dens | 1.408
Humedad de Confección Prob. Natural | [8 empty] | Humedad de Confección Prob. Remoldeada
[9 empty] | Humedad Aparente |  |  |  | [%] | 0
Peso Cápsula |  |  | [g] | 71.98 |  |  |  |  | Peso Cápsula |  |  |  | [g] | 70.6
Peso Cáps.+ S. Humedo |  |  | [g] | 169.19 |  |  |  |  | Peso Cáps.+ S. Humedo |  |  |  | [g] | 347.8
Peso Cáps.+ S. Seco |  |  | [g] | 146.9 |  |  |  |  | Peso Cáps.+ S. Seco |  |  |  | [g] | 287.3
Peso Agua |  |  | [g] | [5 empty] | Peso Agua |  |  |  | [g]
Humedad |  |  | [%] | [5 empty] | Humedad |  |  |  | [%]
Deformación | Carga |  |  |  | Probeta |  |  | Deformación |  | Carga |  |  |  | Probeta
en | Probeta |  | Probeta |  | Rem. + W% |  |  | en |  | Probeta |  | Probeta |  | Rem. + W%
0.001´´ | Natural |  | Remoldeada |  | 0% |  |  | 0.001´´ |  | Natural |  | Remoldeada |  | 0%
5 | 0 |  | 1 |  |  |  |  | 120
10 | 3 |  | 2 |  |  |  |  | 140
15 | 6 |  | 3 |  |  |  |  | 160
20 | 11 |  | 4.5 |  |  |  |  | 180
25 | 17 |  | 6.5 |  |  |  |  | 200
30 | 23 |  | 8 |  |  |  |  | 250
35 | 27 |  | 10 |  |  |  |  | 300
40 | 31 |  | 11.5 |  |  |  |  | 350
45 | 36 |  | 13 |  |  |  |  | 400
50 | 42 |  | 14.5 |  |  |  |  | 450
60 | 51 |  | 19 |  |  |  |  | 500
70 | 57 |  | 22 |  |  |  |  | 600
80 | 54 |  | 23 |  |  |  |  | 700
90 | 37 |  | 20.5 |  |  |  |  | 800
100 | 33 |  | 18.5 |  |  |  |  | 900
Observaciones:
UNIVERSIDAD DE CHILE
Facultada de Ciencias Físicas y Matemáticas
Departamento de Ing. Civil

## 14.00 1%
Ensayo Compresión No Confinada (ASTM 2166-66)
Calibración: |  | 0.001´´ plg * raya | [6 empty] | Area Corregida: |  |  | Ac = | Ap
dial vertical | = | [11 empty] | 1 - e
Calibración: |  | 0.4154 kg/div
carga | = | [5 empty] | Nombres de los Alumnos
Fecha: | = | 2007-08-13 |  |  |  |  | Castro
Cordova
Grupo:
Datos Probeta |  | Natural |  | Remoldeada |  | Rem. + W% |  | Datos Molde
Diámetro | [cm] | 4.69 | [5 empty] | Diámetro |  | [cm] | 5
Altura | [cm] | 9.84 | [5 empty] | Altura |  | [cm] | 10
Area | [cm2] | 17.28 | [5 empty] | Area |  | [cm2]
Volumen | [cm3] | 169.99 | [5 empty] | Volumen |  | [cm3] | 196.35
Peso | [g] | 277.4
densidad [g/cm^3] |  | 1.63
Humedad de Confección Prob. Natural | [7 empty] | Humedad de Confección Prob. Remoldeada
[8 empty] | Humedad Aparente |  |  |  | [%] | 1
Peso Cápsula |  |  | [g] | 72.9 |  |  |  | Peso Cápsula |  |  |  | [g] | 72.7
Peso Cáps.+ S. Humedo |  |  | [g] | 148.27 |  |  |  | Peso Cáps.+ S. Humedo |  |  |  | [g] | 263.6
Peso Cáps.+ S. Seco |  |  | [g] | 133.7 |  |  |  | Peso Cáps.+ S. Seco |  |  |  | [g] | 222.2
Peso Agua |  |  | [g] |  |  |  |  | Peso Agua |  |  |  | [g]
Humedad |  |  | [%] |  |  |  |  | Humedad |  |  |  | [%]
Deformación | Carga |  |  |  | Probeta |  |  | Deformación |  | Carga |  |  |  | Probeta
en | Probeta |  | Probeta |  | Rem. + W% |  |  | en |  | Probeta |  | Probeta |  | Rem. + W%
0.001´´ | Natural |  | Remoldeada |  | 1% |  |  | 0.001´´ |  | Natural |  | Remoldeada |  | 1%
5 | 1 |  |  |  | 1 |  |  | 120 | [5 empty] | 55
10 | 2.5 |  |  |  | 1.5 |  |  | 140 | [5 empty] | 54
15 | 5 |  |  |  | 2 |  |  | 160
20 | 8 |  |  |  | 3
25 | 14 |  |  |  | 5
30 | 20 |  |  |  | 7
35 | 26 |  |  |  | 10
40 | 31 |  |  |  | 13
45 | 37 |  |  |  | 17
50 | 41 |  |  |  | 21
60 | 50 |  |  |  | 30
70 | 57 |  |  |  | 39
80 | 59 |  |  |  | 47
90 | 42 |  |  |  | 52
100 | 19 |  |  |  | 55
Observaciones: |  |  | Peso por capa = 64,63 g
UNIVERSIDAD DE CHILE
Facultada de Ciencias Físicas y Matemáticas
Departamento de Ing. Civil

## 14.00 2%
Ensayo Compresión No Confinada (ASTM 2166-66)
Calibración: |  | 0.001´´ plg * raya | [6 empty] | Area Corregida: |  |  | Ac = | Ap
dial vertical | = | [11 empty] | 1 - e
Calibración: |  | 0.4154 kg/div
carga | = | [5 empty] | Nombres de los Alumnos
Fecha: | = | 2007-08-13 |  |  |  |  | Abarca
Huenchullan
Grupo:
Datos Probeta |  | Natural |  | Remoldeada |  | Rem. + W% |  | Datos Molde
Diámetro | [cm] | 4.85 | [5 empty] | Diámetro |  | [cm] | 5
Altura | [cm] | 10.5 | [5 empty] | Altura |  | [cm] | 10
Area | [cm2] | 18.47 | [5 empty] | Area |  | [cm2]
Volumen | [cm3] | 193.95 | [5 empty] | Volumen |  | [cm3] | 196.35
Peso | [g] | 315.9
densidad [g/cm^3] |  | 1.63
Humedad de Confección Prob. Natural | [7 empty] | Humedad de Confección Prob. Remoldeada
[8 empty] | Humedad Aparente |  |  |  | [%] | 2
Peso Cápsula |  |  | [g] | 92.46 |  |  |  | Peso Cápsula |  |  |  | [g] | 91.83
Peso Cáps.+ S. Humedo |  |  | [g] | 279.75 |  |  |  | Peso Cáps.+ S. Humedo |  |  |  | [g] | 181.34
Peso Cáps.+ S. Seco |  |  | [g] | 232.4 |  |  |  | Peso Cáps.+ S. Seco |  |  |  | [g] | 158.8
Peso Agua |  |  | [g] |  |  |  |  | Peso Agua |  |  |  | [g]
Humedad |  |  | [%] |  |  |  |  | Humedad |  |  |  | [%]
Deformación | Carga |  |  |  | Probeta |  |  | Deformación |  | Carga |  |  |  | Probeta
en | Probeta |  | Probeta |  | Rem. + W% |  |  | en |  | Probeta |  | Probeta |  | Rem. + W%
0.001´´ | Natural |  | Remoldeada |  | 2% |  |  | 0.001´´ |  | Natural |  | Remoldeada |  | 2%
5 | 2.5 |  |  |  | 1 |  |  | 120 | [5 empty] | 55
10 | 4.5 |  |  |  | 2.5 |  |  | 140 | [5 empty] | 56
15 | 7 |  |  |  | 5 |  |  | 160 | [5 empty] | 55
20 | 11 |  |  |  | 8 |  |  | 180 | [5 empty] | 55
25 | 15 |  |  |  | 12 |  |  | 200 | [5 empty] | 53
30 | 18 |  |  |  | 15
35 | 21 |  |  |  | 20
40 | 14 |  |  |  | 24
45 | 26 |  |  |  | 26
50 | 28 |  |  |  | 29
60 | 31 |  |  |  | 33
70 | 31 |  |  |  | 37
80 | 30 |  |  |  | 43
90 | 27 |  |  |  | 47
100 | 26 |  |  |  | 52
Observaciones: |  |  | Peso por capa = 64,63 g
UNIVERSIDAD DE CHILE
Facultada de Ciencias Físicas y Matemáticas
Departamento de Ing. Civil

## 16.00 0%
Ensayo Compresión No Confinada (ASTM 2166-66)
Calibración: |  | 0.001´´ plg * raya | [6 empty] | Area Corregida: |  |  | Ac = | Ap
dial vertical | = | [11 empty] | 1 - e
Calibración: |  | 0.42 kg por division
carga | = | [5 empty] | Nombres de los Alumnos
Fecha: | = | 2007-08-13 |  |  |  |  | bartolome
Caroca
Grupo: | [6 empty] | Faundez
Datos Probeta |  | Natural |  | Remoldeada |  | Rem. + W% |  | Datos Molde
Diámetro | [cm] | 4.975 |  | 5 |  |  |  | Diámetro |  | [cm] | 5
Altura | [cm] | 10.165 |  | 10 |  |  |  | Altura |  | [cm] | 10
Area | [cm2] | 19.439 | [5 empty] | Area |  | [cm2]
Volumen | [cm3] | 197.598 | [5 empty] | Volumen |  | [cm3] | 196.35
Peso | [g] | 283.4 |  | 279.9
| dens | ??
Humedad de Confección Prob. Natural | [7 empty] | Humedad de Confección Prob. Remoldeada
[8 empty] | Humedad Aparente |  |  |  | [%] | 0
Peso Cápsula |  |  | [g] | 72.4 |  | 72.2 |  | Peso Cápsula |  |  |  | [g] | 72.34
Peso Cáps.+ S. Humedo |  |  | [g] | 196.4 |  | 353.7 |  | Peso Cáps.+ S. Humedo |  |  |  | [g] | 160.38
Peso Cáps.+ S. Seco |  |  | [g] | 168.7 |  | 293.7 |  | Peso Cáps.+ S. Seco |  |  |  | [g] | 141.1
Peso Agua |  |  | [g] |  |  |  |  | Peso Agua |  |  |  | [g]
Humedad |  |  | [%] |  |  |  |  | Humedad |  |  |  | [%]
Deformación | Carga |  |  |  | Probeta |  |  | Deformación |  | Carga |  |  |  | Probeta
en | Probeta |  | Probeta |  | Rem. + W% |  |  | en |  | Probeta |  | Probeta |  | Rem. + W%
0.001´´ | Natural |  | Remoldeada |  | 0% |  |  | 0.001´´ |  | Natural |  | Remoldeada |  | 0%
5 | 3 |  | 1.5 |  |  |  |  | 120 |  |  |  | 20
10 | 5.5 |  | 3 |  |  |  |  | 140 |  |  |  | 15
15 | 9 |  | 4 |  |  |  |  | 160
20 | 15 |  | 5 |  |  |  |  | 180
25 | 19.5 |  | 6.1 |  |  |  |  | 200
30 | 24.5 |  | 7.1 |  |  |  |  | 250
35 | 29.5 |  | 9.9 |  |  |  |  | 300
40 | 36.5 |  | 11.8 |  |  |  |  | 350
45 | 42 |  | 13.5 |  |  |  |  | 400
50 | 47 |  | 16 |  |  |  |  | 450
60 | 57 |  | 22.5 |  |  |  |  | 500
70 | 24 |  | 27 |  |  |  |  | 600
80 | 15.5 |  | 28 |  |  |  |  | 700
90 | 15 |  | 28 |  |  |  |  | 800
100 |  |  | 23.5 |  |  |  |  | 900
Observaciones:
UNIVERSIDAD DE CHILE
Facultada de Ciencias Físicas y Matemáticas
Departamento de Ing. Civil

## 16.00 0,5%.
Ensayo Compresión No Confinada (ASTM 2166-66)
Calibración: |  | 0.001´´ plg * raya | [6 empty] | Area Corregida: |  |  | Ac = | Ap
dial vertical | = | [11 empty] | 1 - e
Calibración: |  | 0.42 K por div
carga | = | [5 empty] | Nombres de los Alumnos
Fecha: | = | 2007-08-13 |  |  |  |  | NN
Grupo:
Datos Probeta |  | Natural |  | Remoldeada |  | Rem. + W% |  | Datos Molde
Diámetro | [cm] | 4.82 |  |  |  | 5 |  | Diámetro |  | [cm] | 5
Altura | [cm] | 10.06 |  |  |  | 10 |  | Altura |  | [cm] | 10
Area | [cm2] | 18.25 | [5 empty] | Area |  | [cm2]
Volumen | [cm3] | 183.56 | [5 empty] | Volumen |  | [cm3] | 196.35
Peso | [g] | 295
| dens | 1.61
Humedad de Confección Prob. Natural | [7 empty] | Humedad de Confección Prob. Remoldeada
[8 empty] | Humedad Aparente |  |  |  | [%] | 0.5
Peso Cápsula |  |  | [g] | 90.4 |  |  |  | Peso Cápsula |  |  |  | [g] | 78.55
Peso Cáps.+ S. Humedo |  |  | [g] | 223.5 |  |  |  | Peso Cáps.+ S. Humedo |  |  |  | [g] | 157.97
Peso Cáps.+ S. Seco |  |  | [g] | 192.8 |  |  |  | Peso Cáps.+ S. Seco |  |  |  | [g] | 139.8
Peso Agua |  |  | [g] |  |  |  |  | Peso Agua |  |  |  | [g]
Humedad |  |  | [%] |  |  |  |  | Humedad |  |  |  | [%]
Deformación | Carga |  |  |  | Probeta |  |  | Deformación |  | Carga |  |  |  | Probeta
en | Probeta |  | Probeta |  | Rem. + W% |  |  | en |  | Probeta |  | Probeta |  | Rem. + W%
0.001´´ | Natural |  | Remoldeada |  | 0.5% |  |  | 0.001´´ |  | Natural |  | Remoldeada |  | 0.5%
5 | 3 |  |  |  | 2 |  |  | 120 |  | 45 |  |  |  | 64
10 | 4 |  |  |  | 3 |  |  | 140 | [5 empty] | 49
15 | 6 |  |  |  | 5 |  |  | 160 | [5 empty] | 40
20 | 9 |  |  |  | 7 |  |  | 180
25 | 12 |  |  |  | 9 |  |  | 200
30 | 14 |  |  |  | 12 |  |  | 250
35 | 17 |  |  |  | 16 |  |  | 300
40 | 21 |  |  |  | 20 |  |  | 350
45 | 26 |  |  |  | 25 |  |  | 400
50 | 34 |  |  |  | 27 |  |  | 450
60 | 44 |  |  |  | 37 |  |  | 500
70 | 56 |  |  |  | 45 |  |  | 600
80 | 60 |  |  |  | 52 |  |  | 700
90 | 51 |  |  |  | 60 |  |  | 800
100 | 52 |  |  |  | 64 |  |  | 900
Observaciones:
UNIVERSIDAD DE CHILE
Facultada de Ciencias Físicas y Matemáticas
Departamento de Ing. Civil

## 16.00 1,5%
Ensayo Compresión No Confinada (ASTM 2166-66)
Calibración: |  | 0.001´´ plg * raya | [6 empty] | Area Corregida: |  |  | Ac = | Ap
dial vertical | = | [11 empty] | 1 - e
Calibración: |  | 0.4154 K por div
carga | = | [5 empty] | Nombres de los Alumnos
Fecha: | = | 2007-08-13 |  |  |  |  | Alvarado
Cordero
Grupo:
Datos Probeta |  | Natural |  | Remoldeada |  | Rem. + W% |  | Datos Molde
Diámetro | [cm] | 4.91 |  |  |  | 5 |  | Diámetro |  | [cm] | 5
Altura | [cm] | 10.53 |  |  |  | 10 |  | Altura |  | [cm] | 10
Area | [cm2] | 18.93 | [5 empty] | Area |  | [cm2]
Volumen | [cm3] | 199.38 | [5 empty] | Volumen |  | [cm3] | 196.35
Peso | [g] | 280
| dens | 1.4
Humedad de Confección Prob. Natural | [7 empty] | Humedad de Confección Prob. Remoldeada
[8 empty] | Humedad Aparente |  |  |  | [%] | 1.5
Peso Cápsula |  |  | [g] | 93.7 |  |  |  | Peso Cápsula |  |  |  | [g] | 72.09
Peso Cáps.+ S. Humedo |  |  | [g] | 206.2 |  |  |  | Peso Cáps.+ S. Humedo |  |  |  | [g] | 144.41
Peso Cáps.+ S. Seco |  |  | [g] | 183.1 |  |  |  | Peso Cáps.+ S. Seco |  |  |  | [g] | 128.4
Peso Agua |  |  | [g] |  |  |  |  | Peso Agua |  |  |  | [g]
Humedad |  |  | [%] |  |  |  |  | Humedad |  |  |  | [%]
Deformación | Carga |  |  |  | Probeta |  |  | Deformación |  | Carga |  |  |  | Probeta
en | Probeta |  | Probeta |  | Rem. + W% |  |  | en |  | Probeta |  | Probeta |  | Rem. + W%
0.001´´ | Natural |  | Remoldeada |  | 1.5% |  |  | 0.001´´ |  | Natural |  | Remoldeada |  | 1.5%
5 | 2 |  |  |  | 0.5 |  |  | 120 | [5 empty] | 18
10 | 4 |  |  |  | 1 |  |  | 140 | [5 empty] | 15
15 | 8.5 |  |  |  | 1.5 |  |  | 160
20 | 13.5 |  |  |  | 2 |  |  | 180
25 | 18 |  |  |  | 2.5 |  |  | 200
30 | 23 |  |  |  | 3.5 |  |  | 250
35 | 28.5 |  |  |  | 5 |  |  | 300
40 | 33.5 |  |  |  | 6.5 |  |  | 350
45 | 38 |  |  |  | 7.5 |  |  | 400
50 | 40.5 |  |  |  | 9.5 |  |  | 450
60 | 47 |  |  |  | 12.5 |  |  | 500
70 | 50 (def 76) |  |  |  | 16.5 |  |  | 600
80 | 46 |  |  |  | 18.5 |  |  | 700
90 | 47.5 |  |  |  | 19 |  |  | 800
100 | 47.5 |  |  |  | 19 |  |  | 900
Observaciones:
UNIVERSIDAD DE CHILE
Facultada de Ciencias Físicas y Matemáticas
Departamento de Ing. Civil

## 16.00 2,5%
Ensayo Compresión No Confinada (ASTM 2166-66)
Calibración: |  | 0.001´´ plg * raya | [6 empty] | Area Corregida: |  |  | Ac = | Ap
dial vertical | = | [11 empty] | 1 - e
Calibración: |  | 0.4154 K por div
carga | = | [5 empty] | Nombres de los Alumnos
Fecha: | = | 2007-08-13 |  |  |  |  | Anabalon
Grupo:
Datos Probeta |  | Natural |  | Remoldeada |  | Rem. + W% |  | Datos Molde
Diámetro | [cm] | 4.98 |  |  |  | 5 |  | Diámetro |  | [cm] | 5
Altura | [cm] | 10.45 |  |  |  | 10 |  | Altura |  | [cm] | 10
Area | [cm2] | [6 empty] | Area |  | [cm2]
Volumen | [cm3] | [6 empty] | Volumen |  | [cm3] | 196.35
Peso | [g] | 281.9
| dens | 1.38
Humedad de Confección Prob. Natural | [7 empty] | Humedad de Confección Prob. Remoldeada
[8 empty] | Humedad Aparente |  |  |  | [%] | 2.5
Peso Cápsula |  |  | [g] | 72.8 |  |  |  | Peso Cápsula |  |  |  | [g] | 71.6
Peso Cáps.+ S. Humedo |  |  | [g] | 21.8 |  |  |  | Peso Cáps.+ S. Humedo |  |  |  | [g] | 321.9
Peso Cáps.+ S. Seco |  |  | [g] | 184 |  |  |  | Peso Cáps.+ S. Seco |  |  |  | [g] | 264.3
Peso Agua |  |  | [g] |  |  |  |  | Peso Agua |  |  |  | [g]
Humedad |  |  | [%] |  |  |  |  | Humedad |  |  |  | [%]
Deformación | Carga |  |  |  | Probeta |  |  | Deformación |  | Carga |  |  |  | Probeta
en | Probeta |  | Probeta |  | Rem. + W% |  |  | en |  | Probeta |  | Probeta |  | Rem. + W%
0.001´´ | Natural |  | Remoldeada |  | 2.5% |  |  | 0.001´´ |  | Natural |  | Remoldeada |  | 2.5%
5 | 1 |  |  |  | 0 |  |  | 120 | [5 empty] | 11
10 | 2 |  |  |  | 0.05 |  |  | 140
15 | 2.5 |  |  |  | 0.8 |  |  | 160
20 | 3 |  |  |  | 1 |  |  | 180
25 | 4 |  |  |  | 2 |  |  | 200
30 | 6 |  |  |  | 3 |  |  | 250
35 | 9 |  |  |  | 4 |  |  | 300
40 | 12 |  |  |  | 5.5 |  |  | 350
45 | 16 |  |  |  | 6.5 |  |  | 400
50 | 20 |  |  |  | 8 |  |  | 450
60 | 29 |  |  |  | 10.5 |  |  | 500
70 | 39 |  |  |  | 12 |  |  | 600
80 | 46 |  |  |  | 13 |  |  | 700
90 | 51 |  |  |  | 13.5 |  |  | 800
100 | 56 |  |  |  | 12 |  |  | 900
Observaciones:
UNIVERSIDAD DE CHILE
Facultada de Ciencias Físicas y Matemáticas
Departamento de Ing. Civil