## 14.00 suelta(30dr)
Ensayo Corte Directo (ASTM D3080-72)
Muestra: | Arena normalizada con w=5% y DR=30% | [5 empty] | Fecha: |  | 2007-08-13
consolidación: |  | 12.5
Datos de confección
Area Probeta |  |  | [cm²] | 900 |  |  | Contenido Humedad Natural |  |  | [%] | 5
Altura |  |  | [cm] | 13.56 |  |  | Densidad Húmeda |  |  | [g/cm3]
Volumen |  |  | [cm³] | 12204 |  |  | Densidad Seca |  |  | [g/cm3]
Peso de la muestra |  |  | [gm] | 19605 |  |  | Relacion de vacios
Consolidación |  |  | [0.01 mm] | 0.125 |  |  | Grado de Saturacion Inicial |  |  | [%]
Calibración Anillo |  |  | [kg/div ] | 7.6933 Kgf |  |  | Tension Normal |  |  | [kg/cm²] | 3
Calibración Dial Vertical |  |  | [mm] | 0.01 mm |  |  | Carga Aplicada |  |  | [kgf] | 2700
Calibración Dial Horizontal |  |  | [mm] | 0.01 mm
Datos |  |  | 0.01 mm |  |  | 7.6933 Kgf
Desplazam. | Fuerza de |  | Desplazam. |  | Desplazam. | Fuerza de |  | Desplazam. |  | Desplazam. |  | Fuerza de | Desplazam.
Horizontal | Corte |  | Vertical |  | Horizontal | Corte |  | Vertical |  | Horizontal |  | Corte | Vertical
0 | 0 |  | 0 |  | 700 | 239 |  | 13 |  | 3000
10 | 10 |  | 0 |  | 800 | 245 |  | 7.5 |  | 3100
20 | 21 |  | 0 |  | 900 | 250 |  | 1 |  | 3200
30 | 31 |  | 0 |  | 1000 | 254 |  | -5 |  | 3300
40 | 40 |  | 0 |  | 1100 | 254 |  | -12.5 |  | 3400
50 | 48 |  | 1 |  | 1200 | 254 |  | -20 |  | 3500
60 | 58 |  | 2 |  | 1300 | 254 |  | -27.5 |  | 3600
70 | 66 |  | 4 |  | 1400 | 254 |  | -34 |  | 3700
80 | 75 |  | 5 |  | 1500 | 254 |  | -40.5 |  | 3800
90 | 84 |  | 6 |  | 1600 | 253 |  | -46 |  | 3900
100 | 91 |  | 7 |  | 1700 | 252 |  | -50.5 |  | 4000
120 | 104 |  | 10 |  | 1800 | 252 |  | -54 |  | 4100
140 | 111 |  | 12 |  | 1900 | 252 |  | -57.5 |  | 4200
160 | 125 |  | 14 |  | 2000 | 251 |  | -59.5 |  | 4300
180 | 137 |  | 16 |  | 2100 | 251 |  | -61 |  | 4400
200 | 146 |  | 18 |  | 2200 | 251 |  | -62 |  | 4500
250 | 166 |  | 20.5 |  | 2300 | 251 |  | -62.5 |  | 4600
300 | 182 |  | 22 |  | 2400 | 251 |  | -63 |  | 4700
350 | 194 |  | 23 |  | 2500 | 250 |  | -63 |  | 4800
400 | 204 |  | 23 |  | 2600 | 250 |  | -63 |  | 4900
450 | 212 |  | 23 |  | 2700 |  |  |  |  | 5000
500 | 220 |  | 21 |  | 2800 |  |  |  |  | 5100
600 | 231 |  | 18 |  | 2900 |  |  |  |  | 5200
Observaciones: |  | Leon, Navarro
Grupo: |  | 14 horas |  |  |  | Curso:
UNIVERSIDAD DE CHILE
Facultada de Ciencias Físicas y Matemáticas
Departamento de Ing. Civil

## 16.00 densa(70dr)
Ensayo Corte Directo (ASTM D3080-72)
Muestra: | Arena normalizada con w=5% y DR=70% | [5 empty] | Fecha: |  | 2007-08-13
consolidación: |  | 103 rayas
Datos de confección
Area Probeta |  |  | [cm²] | 900 |  |  | Contenido Humedad Natural |  |  | [%] | 5
Altura |  |  | [cm] | 13.56 |  |  | Densidad Húmeda |  |  | [g/cm3]
Volumen |  |  | [cm³] | 12204 |  |  | Densidad Seca |  |  | [g/cm3]
Peso de la muestra |  |  | [gm] | 20889 |  |  | Relacion de vacios
Consolidación |  |  | [0.01 mm] | 1.03 |  |  | Grado de Saturacion Inicial |  |  | [%]
Calibración Anillo |  |  | [kg/div ] | 7.6933 Kgf |  |  | Tension Normal |  |  | [kg/cm²] | 0.5
Calibración Dial Vertical |  |  | [mm] | 0.01 mm |  |  | Carga Aplicada |  |  | [kgf] | 450
Calibración Dial Horizontal |  |  | [mm] | 0.01 mm
Datos |  |  | 0.01 mm |  |  | 7.6933 Kgf
Desplazam. | Fuerza de |  | Desplazam. |  | Desplazam. | Fuerza de |  | Desplazam. |  | Desplazam. |  | Fuerza de | Desplazam.
Horizontal | Corte |  | Vertical |  | Horizontal | Corte |  | Vertical |  | Horizontal |  | Corte | Vertical
0 | 0 |  | 0 |  | 700 | 79 |  | -96 |  | 3000
10 | 7 |  | 0 |  | 800 | 79 |  | -120 |  | 3100
20 | 12 |  | 0 |  | 900 | 78.9 |  | -143 |  | 3200
30 | 17 |  | 1 |  | 1000 | 78.5 |  | -164 |  | 3300
40 | 21 |  | 2 |  | 1100 | 78.1 |  | -182 |  | 3400
50 | 24 |  | 4 |  | 1200 | 78 |  | -198 |  | 3500
60 | 27 |  | 5 |  | 1300 | 77.8 |  | -211 |  | 3600
70 | 30 |  | 6.5 |  | 1400 | 77 |  | -221 |  | 3700
80 | 34 |  | 8 |  | 1500 | 75.3 |  | -229 |  | 3800
90 | 36 |  | 9 |  | 1600 | 73.9 |  | -235.5 |  | 3900
100 | 39 |  | 9.5 |  | 1700 | 73 |  | -240.5 |  | 4000
120 | 42 |  | 10.5 |  | 1800 | 72 |  | -245 |  | 4100
140 | 46 |  | 11 |  | 1900 | 71.2 |  | -248.8 |  | 4200
160 | 50 |  | 11 |  | 2000 | 70 |  | -252.4 |  | 4300
180 | 54 |  | 11 |  | 2100 | 70 |  | -255 |  | 4400
200 | 57 |  | 10 |  | 2200 | 69.5 |  | -257.3 |  | 4500
250 | 65 |  | 6 |  | 2300 | 68.9 |  | -259 |  | 4600
300 | 70 |  | -2 |  | 2400 | 68.8 |  | -261 |  | 4700
350 | 74 |  | -11 |  | 2500 | 68.5 |  | -262.5 |  | 4800
400 | 76 |  | -22 |  | 2600 | 68 |  | -264 |  | 4900
450 | 77 |  | -34 |  | 2700 | 68 |  | -265.3 |  | 5000
500 | 78 |  | -46 |  | 2800 | 67.9 |  | -266 |  | 5100
600 | 78.5 |  | -71 |  | 2900 | 67.9 |  | -267.7 |  | 5200
Observaciones:
Grupo: |  | 16 hrs |  |  |  | Curso:
Note on H20: Abelardo: Deben pedirselo al Omar en el Mecesup
UNIVERSIDAD DE CHILE
Facultada de Ciencias Físicas y Matemáticas
Departamento de Ing. Civil