## 14.00 suelta(30dr)
Ensayo Corte Directo (ASTM D3080-72)
Muestra: | Arena normalizada con w=5% y DR=30% | [5 empty] | Fecha: |  | 2007-08-20
consolidación: |  | 174
Datos de confección
Area Probeta |  |  | [cm²] | 900 |  |  | Contenido Humedad Natural |  |  | [%] | 5
Altura |  |  | [cm] | 13.56 |  |  | Densidad Húmeda |  |  | [g/cm3]
Volumen |  |  | [cm³] | 12204 |  |  | Densidad Seca |  |  | [g/cm3]
Peso de la muestra |  |  | [gm] | 19605 |  |  | Relacion de vacios
Consolidación |  |  | [0.01 mm] | 1.74 |  |  | Grado de Saturacion Inicial |  |  | [%]
Calibración Anillo |  |  | [kg/div ] | 7.6933 Kgf |  |  | Tension Normal |  |  | [kg/cm²] | 3
Calibración Dial Vertical |  |  | [mm] | 0.01 mm |  |  | Carga Aplicada |  |  | [kgf] | 2700
Calibración Dial Horizontal |  |  | [mm] | 0.01 mm
Datos |  |  | 0.01 mm |  |  | 7.6933 Kgf
Desplazam. | Fuerza de |  | Desplazam. |  | Desplazam. | Fuerza de |  | Desplazam. |  | Desplazam. |  | Fuerza de | Desplazam.
Horizontal | Corte |  | Vertical |  | Horizontal | Corte |  | Vertical |  | Horizontal |  | Corte | Vertical
0 | 0 |  | 0 |  | 700 | 243 |  | 23 |  | 3000
10 | 6 |  | 0 |  | 800 | 251 |  | 18.5 |  | 3100
20 | 13 |  | 0 |  | 900 | 257 |  | 13 |  | 3200
30 | 25 |  | 0 |  | 1000 | 260 |  | 7 |  | 3300
40 | 32 |  | 0 |  | 1100 | 262 |  | 0.5 |  | 3400
50 | 41 |  | 1 |  | 1200 | 263 |  | -5.5 |  | 3500
60 | 51 |  | 1 |  | 1300 | 263 |  | -11.8 |  | 3600
70 | 60 |  | 2 |  | 1400 | 263 |  | -18.5 |  | 3700
80 | 69 |  | 3 |  | 1500 | 263 |  | -22 |  | 3800
90 | 72 |  | 6 |  | 1600 | 263 |  | -26.5 |  | 3900
100 | 85 |  | 7 |  | 1700 | 262 |  | -30 |  | 4000
120 | 98 |  | 9 |  | 1800 | 262 |  | -33 |  | 4100
140 | 111 |  | 12 |  | 1900 | 261 |  | -35 |  | 4200
160 | 121 |  | 15 |  | 2000 |  |  |  |  | 4300
180 | 131 |  | 17 |  | 2100 |  |  |  |  | 4400
200 | 140 |  | 20 |  | 2200 |  |  |  |  | 4500
250 | 159 |  | 24 |  | 2300 |  |  |  |  | 4600
300 | 174 |  | 26.8 |  | 2400 |  |  |  |  | 4700
350 | 188 |  | 27.9 |  | 2500 |  |  |  |  | 4800
400 | 199 |  | 28.2 |  | 2600 |  |  |  |  | 4900
450 | 208 |  | 28.6 |  | 2700 |  |  |  |  | 5000
500 | 217 |  | 28.8 |  | 2800 |  |  |  |  | 5100
600 | 232 |  | 26.5 |  | 2900 |  |  |  |  | 5200
Observaciones: |  | Saldias, Riquelme, Ruano
Grupo: |  | 14 horas |  |  |  | Curso:
UNIVERSIDAD DE CHILE
Facultada de Ciencias Físicas y Matemáticas
Departamento de Ing. Civil

## 16.00 densa(70dr)
Ensayo Corte Directo (ASTM D3080-72)
Muestra: | Arena normalizada con w=5% y DR=70% | [5 empty] | Fecha: |  | 2007-08-20
consolidación: |  | 136 rayas
Datos de confección
Area Probeta |  |  | [cm²] | 900 |  |  | Contenido Humedad Natural |  |  | [%] | 5
Altura |  |  | [cm] | 13.56 |  |  | Densidad Húmeda |  |  | [g/cm3]
Volumen |  |  | [cm³] | 12204 |  |  | Densidad Seca |  |  | [g/cm3]
Peso de la muestra |  |  | [gm] | 20889 |  |  | Relacion de vacios
Consolidación |  |  | [0.01 mm] | 1.36 |  |  | Grado de Saturacion Inicial |  |  | [%]
Calibración Anillo |  |  | [kg/div ] | 7.6933 Kgf |  |  | Tension Normal |  |  | [kg/cm²] | 0.5
Calibración Dial Vertical |  |  | [mm] | 0.01 mm |  |  | Carga Aplicada |  |  | [kgf] | 450
Calibración Dial Horizontal |  |  | [mm] | 0.01 mm
Datos |  |  | 0.01 mm |  |  | 7.6933 Kgf
Desplazam. | Fuerza de |  | Desplazam. |  | Desplazam. | Fuerza de |  | Desplazam. |  | Desplazam. |  | Fuerza de | Desplazam.
Horizontal | Corte |  | Vertical |  | Horizontal | Corte |  | Vertical |  | Horizontal |  | Corte | Vertical
0 | 0 |  | 0 |  | 700 | 73 |  | -22 |  | 3000 |  | 58.5 | -177
10 | 4 |  | 0 |  | 800 | 74 |  | -45 |  | 3100 |  | 58.5 | -177
20 | 10.5 |  | 0 |  | 900 | 74 |  | -69 |  | 3200 |  | 58.5 | -177
30 | 14 |  | 3 |  | 1000 | 74 |  | -91 |  | 3300 |  | 58.5 | -177
40 | 17 |  | 6 |  | 1100 | 73.5 |  | -110 |  | 3400
50 | 18 |  | 10 |  | 1200 | 73 |  | -125 |  | 3500
60 | 20 |  | 13 |  | 1300 | 73 |  | -137 |  | 3600
70 | 22 |  | 16 |  | 1400 | 72.5 |  | -147 |  | 3700
80 | 24 |  | 19 |  | 1500 | 69 |  | -154 |  | 3800
90 | 26 |  | 22 |  | 1600 | 66.5 |  | -160 |  | 3900
100 | 27 |  | 25 |  | 1700 | 64 |  | -163 |  | 4000
120 | 29 |  | 30 |  | 1800 | 63 |  | -167 |  | 4100
140 | 31 |  | 32 |  | 1900 | 62 |  | -169 |  | 4200
160 | 32.5 |  | 38 |  | 2000 | 61.5 |  | -171 |  | 4300
180 | 35 |  | 41 |  | 2100 | 61 |  | -173 |  | 4400
200 | 38 |  | 44 |  | 2200 | 60.5 |  | -175 |  | 4500
250 | 41 |  | 47 |  | 2300 | 59.5 |  | -175 |  | 4600
300 | 48 |  | 47 |  | 2400 | 59.5 |  | -176 |  | 4700
350 | 55 |  | 44 |  | 2500 | 59.5 |  | -177 |  | 4800
400 | 60 |  | 39 |  | 2600 | 59 |  | -177 |  | 4900
450 | 65 |  | 31 |  | 2700 | 59 |  | -177 |  | 5000
500 | 68.5 |  | 22 |  | 2800 | 59 |  | -177 |  | 5100
600 | 71 |  | 2 |  | 2900 | 58.5 |  | -177 |  | 5200
Observaciones: |  | Morice, Morlans y cia
Grupo: |  | 16 hrs |  |  |  | Curso:
UNIVERSIDAD DE CHILE
Facultada de Ciencias Físicas y Matemáticas
Departamento de Ing. Civil