## 14.00 1%
Ensayo Compresión No Confinada (ASTM 2166-66)
Calibración: |  | 0.001´´ plg * raya | [6 empty] | Area Corregida: |  |  | Ac = | Ap
dial vertical | = | [11 empty] | 1 - e
Calibración: |  | 0.42 kg/div
carga | = | [5 empty] | Nombres de los Alumnos
Fecha: | = | 2007-08-20 |  |  |  |  | Ramirez
Vergara
Grupo: | [6 empty] | Perez
Datos Probeta |  | Natural |  | Remoldeada |  | Rem. + W% |  | Datos Molde
Diámetro | [cm] | 5.01 | [5 empty] | Diámetro |  | [cm] | 5
Altura | [cm] | 10.125 | [5 empty] | Altura |  | [cm] | 10.325
Area | [cm2] | [6 empty] | Area |  | [cm2]
Volumen | [cm3] | [6 empty] | Volumen |  | [cm3]
Peso | [g] | 355.3
| dens | 1.78
Humedad de Confección Prob. Natural | [8 empty] | Humedad de Confección Prob. Remoldeada
[9 empty] | Humedad Aparente |  |  |  | [%] | 1
Peso Cápsula |  |  | [g] | 96.2 |  |  |  |  | Peso Cápsula |  |  |  | [g] | 70.5
Peso Cáps.+ S. Humedo |  |  | [g] | 289 |  |  |  |  | Peso Cáps.+ S. Humedo |  |  |  | [g] | 230
Peso Cáps.+ S. Seco |  |  | [g] | 259.6 |  |  |  |  | Peso Cáps.+ S. Seco |  |  |  | [g] | 210.1
Peso Agua |  |  | [g] | [5 empty] | Peso Agua |  |  |  | [g]
Humedad |  |  | [%] | [5 empty] | Humedad |  |  |  | [%]
Deformación | Carga |  |  |  | Probeta |  |  | Deformación |  | Carga |  |  |  | Probeta
en | Probeta |  | Probeta |  | Rem. + W% |  |  | en |  | Probeta |  | Probeta |  | Rem. + W%
0.001´´ | Natural |  | Remoldeada |  | 1% |  |  | 0.001´´ |  | Natural |  | Remoldeada |  | 1%
5 | 1 |  |  |  | 11 |  |  | 120
10 | 4 |  |  |  | 19 |  |  | 140
15 | 9 |  |  |  | 30 |  |  | 160
20 | 11 |  |  |  | 46 |  |  | 180
25 | 13 |  |  |  | 67 |  |  | 200
30 | 14 |  |  |  | 85 |  |  | 250
35 | 18 |  |  |  | 107 |  |  | 300
40 | 22 |  |  |  | 119 |  |  | 350
45 | 26 |  |  |  | 125 |  |  | 400
50 | 30 |  |  |  | 133 |  |  | 450
60 | 45 |  |  |  | 137 |  |  | 500
70 | 57 |  |  |  | 137 |  |  | 600
80 | 66 |  |  |  | 138 |  |  | 700
90 | 48 | [6 empty] | 800
100 | 32 | [6 empty] | 900
Observaciones:
UNIVERSIDAD DE CHILE
Facultada de Ciencias Físicas y Matemáticas
Departamento de Ing. Civil

## 14.00 0% y 2%
Ensayo Compresión No Confinada (ASTM 2166-66)
Calibración: |  | 0.001´´ plg * raya | [6 empty] | Area Corregida: |  |  | Ac = | Ap
dial vertical | = | [11 empty] | 1 - e
Calibración: |  | 0.4154 kg/div
carga | = | [5 empty] | Nombres de los Alumnos
Fecha: | = | 2007-08-20 |  |  |  |  | Echeverria
Riquelme
Grupo: | [6 empty] | Zuñiga
Perez
Datos Probeta |  | Natural |  | Remoldeada |  | Rem. + W% |  | Datos Molde
Diámetro | [cm] | 5 | [5 empty] | Diámetro |  | [cm] | 5
Altura | [cm] | 10 | [5 empty] | Altura |  | [cm] | 10
Area | [cm2] | [6 empty] | Area |  | [cm2]
Volumen | [cm3] | [6 empty] | Volumen |  | [cm3] | 196.35
Peso | [g] | 349.503
densidad [g/cm^3] |  | 1.78
Humedad de Confección Prob. Natural | [7 empty] | Humedad de Confección Prob. Remoldeada | [6 empty] | Humedad de Confección Prob. Remoldeada
[8 empty] | Humedad Aparente |  |  |  | [%] | 0 |  | Humedad Aparente | [%] | 2
Peso Cápsula |  |  | [g] | no funciono |  |  |  | Peso Cápsula |  |  |  | [g] | 71.4 |  | Peso Cápsula | [g] | 71.5
Peso Cáps.+ S. Humedo |  |  | [g] |  |  |  |  | Peso Cáps.+ S. Humedo |  |  |  | [g] | 417.9 |  | Peso Cáps.+ S. Humedo | [g] | 275.3
Peso Cáps.+ S. Seco |  |  | [g] |  |  |  |  | Peso Cáps.+ S. Seco |  |  |  | [g] | 360.8 |  | Peso Cáps.+ S. Seco | [g] | 239.6
Peso Agua |  |  | [g] |  |  |  |  | Peso Agua |  |  |  | [g] |  |  | Peso Agua | [g]
Humedad |  |  | [%] |  |  |  |  | Humedad |  |  |  | [%] |  |  | Humedad | [%]
Deformación | Carga |  |  |  | Probeta |  |  | Deformación |  | Carga |  |  |  | Probeta
en | Probeta |  | Probeta |  | Rem. + W% |  |  | en |  | Probeta |  | Probeta |  | Rem. + W%
0.001´´ | Natural |  | Remoldeada |  | 2% |  |  | 0.001´´ |  | Natural |  | Remoldeada |  | 2%
5 | no funco |  | 4 |  | 8 |  |  | 120 |  |  |  | 190 |  | 134
10 |  |  | 8 |  | 18 |  |  | 140 |  |  |  | 189
15 |  |  | 11 |  | 29 |  |  | 160 |  |  |  | 183
20 |  |  | 13 |  | 41 |  |  | 180
25 |  |  | 16 |  | 53 |  |  | 200
30 |  |  | 20 |  | 67
35 |  |  | 25 |  | 96
40 |  |  | 29 |  | 119
45 |  |  | 35 |  | 134
50 |  |  | 40 |  | 151
60 |  |  | 55 |  | 163
70 |  |  | 73
80 |  |  | 94 |  | 169
90 |  |  | 116 |  | 170
100 |  |  | 143 |  | 169
Observaciones: |  |  | Peso por capa = 64,63 g
UNIVERSIDAD DE CHILE
Facultada de Ciencias Físicas y Matemáticas
Departamento de Ing. Civil

## 16.00 0% y 1%
Ensayo Compresión No Confinada (ASTM 2166-66)
Calibración: |  | 0.001´´ plg * raya | [6 empty] | Area Corregida: |  |  | Ac = | Ap
dial vertical | = | [11 empty] | 1 - e
Calibración: |  | 0.4154 K por div
carga | = | [5 empty] | Nombres de los Alumnos
Fecha: | = | 2007-08-20
Grupo:
Datos Probeta |  | Natural |  | Remoldeada |  | Rem. + W% |  | Datos Molde
Diámetro | [cm] | 4.82 |  |  |  | 5 |  | Diámetro |  | [cm] | 5
Altura | [cm] | 9.82 |  |  |  | 10 |  | Altura |  | [cm] | 10
Area | [cm2] | [6 empty] | Area |  | [cm2]
Volumen | [cm3] | [6 empty] | Volumen |  | [cm3] | 196.35
Peso | [g] | 269.79 |  | 325.127
| dens | 1.66
Humedad de Confección Prob. Natural | [7 empty] | Humedad de Confección Prob. Remoldeada | [6 empty] | Humedad de Confección Prob. Remoldeada
[8 empty] | Humedad Aparente |  |  |  | [%] | 0 |  | Humedad Aparente | [%] | 1
Peso Cápsula |  |  | [g] | 72 |  |  |  | Peso Cápsula |  |  |  | [g] | 91.83 |  | Peso Cápsula | [g] | 72.8
Peso Cáps.+ S. Humedo |  |  | [g] | 405.8 |  |  |  | Peso Cáps.+ S. Humedo |  |  |  | [g] | 413.6 |  | Peso Cáps.+ S. Humedo | [g] | 400.4
Peso Cáps.+ S. Seco |  |  | [g] | 359.4 |  |  |  | Peso Cáps.+ S. Seco |  |  |  | [g] | 357.3 |  | Peso Cáps.+ S. Seco | [g] | 340.2
Peso Agua |  |  | [g] |  |  |  |  | Peso Agua |  |  |  | [g] |  |  | Peso Agua | [g]
Humedad |  |  | [%] |  |  |  |  | Humedad |  |  |  | [%] |  |  | Humedad | [%]
Deformación | Carga |  |  |  | Probeta |  |  | Deformación |  | Carga |  |  |  | Probeta
en | Probeta |  | Probeta |  | Rem. + W% |  |  | en |  | Probeta |  | Probeta |  | Rem. + W%
0.001´´ | Natural |  | Remoldeada |  | 1% |  |  | 0.001´´ |  | Natural |  | Remoldeada |  | 1%
5 | 2.5 |  | 1 |  | 0.7 |  |  | 120 | [5 empty] | 81
10 | 4.5 |  | 2 |  | 2.8 |  |  | 140
15 | 7 |  | 3 |  | 2 |  |  | 160
20 | 9 |  | 5 |  | 3 |  |  | 180
25 | 15 |  | 5 |  | 3.8 |  |  | 200
30 | 25 |  | 7 |  | 5 |  |  | 250
35 | 36 |  | 9 |  | 7.5 |  |  | 300
40 | 46 |  | 11.5 |  | 12 |  |  | 350
45 | 60 |  | 15.5 |  | 16 |  |  | 400
50 | 72 |  | 21 |  | 25.5 |  |  | 450
60 | 110 |  | 35 |  | 39 |  |  | 500
70 | 141 |  | 52 |  | 51 |  |  | 600
80 |  |  | 73 |  | 61 |  |  | 700
90 |  |  | 97 |  | 69 |  |  | 800
100 |  |  | 102 |  | 81 |  |  | 900
Observaciones:
UNIVERSIDAD DE CHILE
Facultada de Ciencias Físicas y Matemáticas
Departamento de Ing. Civil

## 16.00 0% y 2%
Ensayo Compresión No Confinada (ASTM 2166-66)
Calibración: |  | 0.001´´ plg * raya | [6 empty] | Area Corregida: |  |  | Ac = | Ap
dial vertical | = | [11 empty] | 1 - e
Calibración: |  | 0.4154 K por div
carga | = | [5 empty] | Nombres de los Alumnos
Fecha: | = | 2007-08-20
Grupo:
Datos Probeta |  | Natural |  | Remoldeada |  | Rem. + W% |  | Datos Molde
Diámetro | [cm] | 4.88 |  |  |  | 5 |  | Diámetro |  | [cm] | 5
Altura | [cm] | 11.21 |  |  |  | 10 |  | Altura |  | [cm] | 10
Area | [cm2] | [6 empty] | Area |  | [cm2]
Volumen | [cm3] | [6 empty] | Volumen |  | [cm3] | 196.35
Peso | [g] | 337.5
| dens | 1.61
Humedad de Confección Prob. Natural | [7 empty] | Humedad de Confección Prob. Remoldeada | [6 empty] | Humedad de Confección Prob. Remoldeada
[8 empty] | Humedad Aparente |  |  |  | [%] | 0 |  | Humedad Aparente | [%] | 2
Peso Cápsula |  |  | [g] | 72.9 |  |  |  | Peso Cápsula |  |  |  | [g] | 72.2 |  | Peso Cápsula | [g] | 72.21
Peso Cáps.+ S. Humedo |  |  | [g] | 369.1 |  |  |  | Peso Cáps.+ S. Humedo |  |  |  | [g] | 374.7 |  | Peso Cáps.+ S. Humedo | [g] | 394.5
Peso Cáps.+ S. Seco |  |  | [g] | 313.9 |  |  |  | Peso Cáps.+ S. Seco |  |  |  | [g] | 329.5 |  | Peso Cáps.+ S. Seco | [g] | 341.3
Peso Agua |  |  | [g] |  |  |  |  | Peso Agua |  |  |  | [g] |  |  | Peso Agua | [g]
Humedad |  |  | [%] |  |  |  |  | Humedad |  |  |  | [%] |  |  | Humedad | [%]
Deformación | Carga |  |  |  | Probeta |  |  | Deformación |  | Carga |  |  |  | Probeta
en | Probeta |  | Probeta |  | Rem. + W% |  |  | en |  | Probeta |  | Probeta |  | Rem. + W%
0.001´´ | Natural |  | Remoldeada |  | 2% |  |  | 0.001´´ |  | Natural |  | Remoldeada |  | 2%
5 | 1 |  | 1 |  | 1.5 |  |  | 120
10 | 2 |  | 1.3 |  | 2 |  |  | 140
15 | 8 |  | 3 |  | 3 |  |  | 160
20 | 16 |  | 6.5 |  |  |  |  | 180
25 | 25 |  | 13 |  | 4 |  |  | 200
30 | 35 |  | 20 |  | 5.5 |  |  | 250
35 | 43 |  | 29 |  | 11 |  |  | 300
40 | 58 |  | 43 |  | 18 |  |  | 350
45 | 57 |  | 57 |  | 25 |  |  | 400
50 | 50.5 |  | 74 |  | 33 |  |  | 450
60 |  |  | 107 |  | 41 |  |  | 500
70 |  |  | 164 |  | 70 |  |  | 600
80 |  |  |  |  | 84.5 |  |  | 700
90 |  |  |  |  | 83 |  |  | 800
100 | [7 empty] | 900
Observaciones:
UNIVERSIDAD DE CHILE
Facultada de Ciencias Físicas y Matemáticas
Departamento de Ing. Civil