## 14.00 cs(30%) a 3kg_cm2
CORTE SIMPLE
CONSTANTES.
| Calibración Anillo Carga |  | [kg/dígito] | 0.2223
| Area de la Probeta |  | [cm²] | 8.311873
| Altura de la Probeta |  | [cm] | 2
| Volumen efectivo |  | [cm3] | 76.9
Peso Específico de la Muestra
| Calibracion Dial Desplaz. Horizontal |  | [mm] | 0.002
| Calibracion Dial Desplaz. Vertical |  | [mm] | 0.01
| DR | 30%
VARIABLES.
| Peso seco de la muestra |  | [gr] | 110.736 | Tenia un 5% de humedad en la confeccion
| Densidad Máxima |  | [gr/cm3] | 1.6826
| Densidad Mínima |  | [gr/cm3] | 1.3599
| Densidad Seca |  | [gr/cm3] | 1.44
Relacion de vacios
| Tension Normal |  | [kg/cm²] | 3
| Carga Aplicada |  | [kgf] | 24.93562
| consolidación inicial |  | [rayas] | 110
|  |  | Deformación | Deformación | Carga
|  |  | Horizontal | Vertical | Horizontal
|  |  | 0 | 0 | 9
|  |  | 10 | 0 | 21
|  |  | 20 | 0 | 27
|  |  | 30 | 0 | 33
|  |  | 40 | 0 | 36
|  |  | 50 | 0 | 38
|  |  | 60 | 0 | 43
|  |  | 70 | 0.1 | 45
|  |  | 80 | 0.5 | 45
|  |  | 90 | 1 | 51
|  |  | 100 | 1 | 54
|  |  | 120 | 1.5 | 63
|  |  | 140 | 2 | 71
|  |  | 160 | 3 | 8
|  |  | 180 | 4 | 92
|  |  | 200 | 4.9 | 101
|  |  | 220 | 5.8 | 110
|  |  | 240 | 6.8 | 119
|  |  | 260 | 7.3 | 124
|  |  | 280 | 8.5 | 133
|  |  | 300 | 8.5 | 140
|  |  | 400 | 14 | 163
|  |  | 500 | 19 | 189
|  |  | 600 | 23 | 208
|  |  | 700 | 27.3 | 226
|  |  | 800 | 31 | 240
|  |  | 900 | 34 | 251
|  |  | 1000 | 37 | 263
|  |  | 1100 | 39.6 | 270
|  |  | 1200 | 42 | 279
|  |  | 1300 | 44 | 286
|  |  | 1400 | 46 | 291
|  |  | 1500 | 48 | 296
|  |  | 1600 | 49.1 | 299
|  |  | 1700 | 51 | 302
|  |  | 1800 | 52.1 | 309
|  |  | 1900 | 53.9 | 310
|  |  | 2000 | 55 | 314
|  |  | 2100 | 56 | 318
|  |  | 2200 | 57.5 | 320
|  |  | 2300 | 58.5 | 324
|  |  | 2400 | 59.5 | 328
|  |  | 2500 | 60.5 | 333
|  |  | 2600 | 61.6 | 334
|  |  | 2700 | 62.8 | 335
|  |  | 2800 | 63.8 | 337
|  |  | 2900 | 64.6 | 339
|  |  | 3000 | 65.6 | 340
|  |  | 3100 | 66.5 | 341
|  |  | 3200 | 67.6 | 340
|  |  | 3300 | 68.8 | 339
|  |  | 3400 | 70 | 336
UNIVERSIDAD DE CHILE
Facultad de Ciencias Físicas y Matemáticas
Departamento de Ing. Civil

## 16.00 cs(70%) a 0.5 kg_cm2
CORTE SIMPLE
CONSTANTES.
| Calibración Anillo Carga |  | [kg/dígito] | 0.2223
| Area de la Probeta |  | [cm²] | 38.48451
| Altura de la Probeta |  | [cm] | 2
| Volumen efectivo |  | [cm3] | 76.96902
Peso Específico de la Muestra
| Calibracion Dial Desplaz. Horizontal |  | [mm] | 0.002
| Calibracion Dial Desplaz. Vertical |  | [mm] | 0.01
| DR | 70%
VARIABLES.
| Peso seco de la muestra |  | [gr] | 122.3807 | Tenia un 5% de humedad en la confeccion
| Densidad Máxima |  | [gr/cm3] | 1.6826
| Densidad Mínima |  | [gr/cm3] | 1.3599
| Densidad Seca |  | [gr/cm3] | 1.59
Relacion de vacios
| Tension Normal |  | [kg/cm² | 0.5
| Carga Aplicada |  | [kgf] | 4.155936
| consolidación inicial |  | [rayas] | 18
|  |  | Deformación | Deformación | Carga
|  |  | Horizontal | Vertical | Horizontal
|  |  | 0 | 0 | 14
|  |  | 10 | 0 | 20
|  |  | 20 | 1 | 23
|  |  | 30 | - | 29
|  |  | 40 | 2 | 30
|  |  | 50 | 2 | 34
|  |  | 60 | 2 | 36
|  |  | 70 | 2 | 38
|  |  | 80 | 2.8 | 40
|  |  | 90 | 3 | 43
|  |  | 100 | 3.2 | 45
|  |  | 120 | 4 | 47
|  |  | 140 | 5 | 49
|  |  | 160 | 5.3 | 51
|  |  | 180 | 6 | 54
|  |  | 200 | 6.5 | 55
|  |  | 220 | 7 | 56
|  |  | 240 | 7.2 | 58
|  |  | 260 | 8 | 59
|  |  | 280 | 8.1 | 60
|  |  | 300 | 8.5 | 62
|  |  | 400 | 10 | 66
|  |  | 500 | 10.9 | 71
|  |  | 600 | 11.1 | 75
|  |  | 700 | 11.2 | 77
|  |  | 800 | 11.3 | 79
|  |  | 900 | 11.1 | 81
|  |  | 1000 | 10.9 | 83
|  |  | 1100 | 10.1 | 85
|  |  | 1200 | 9.6 | 87
|  |  | 1300 | 9 | 89
|  |  | 1400 | 8 | 90
|  |  | 1500 | 7.4 | 93
|  |  | 1600 | 6.6 | 94
|  |  | 1700 | 6 | 95
|  |  | 1800 | 4.9 | 95
|  |  | 1900 | 3.9 | 97
|  |  | 2000 | 2.9 | 97
|  |  | 2100 | 2 | 97
|  |  | 2200 | 1 | 97
|  |  | 2300 | 0 | 97
|  |  | 2400 | -0.9 | 98
|  |  | 2500 | -1.5 | 98
|  |  | 2600 | -2.1 | 98
|  |  | 2700 | -3 | 99
|  |  | 2800 | -2.9 | 102
|  |  | 3000 | -3.5 | 103
|  |  | 3200 | -4.9 | 104
|  |  | 3400 | -5.9 | 105
|  |  | 3600 | -6.2 | 105
|  |  | 3800 | -7 | 104
|  |  | 4000 | -7.1 | 104
UNIVERSIDAD DE CHILE
Facultad de Ciencias Físicas y Matemáticas
Departamento de Ing. Civil