## 14.00 cs(30%) a 3kg_cm2
CORTE SIMPLE
CONSTANTES.
| Calibración Anillo Carga |  | [kg/dígito] | 0.2223
| Area de la Probeta |  | [cm²] | 8.311873
| Altura de la Probeta |  | [cm] | 2
| Volumen efectivo |  | [cm3] | 76.9
Peso Específico de la Muestra
| Calibracion Dial Desplaz. Horizontal |  | [mm] | 0.002
| Calibracion Dial Desplaz. Vertical |  | [mm] | 0.01
| DR | 30%
VARIABLES.
| Peso seco de la muestra |  | [gr] | 110.736 | Tenia un 5% de humedad en la confeccion
| Densidad Máxima |  | [gr/cm3] | 1.6826
| Densidad Mínima |  | [gr/cm3] | 1.3599
| Densidad Seca |  | [gr/cm3] | 1.44
Relacion de vacios
| Tension Normal |  | [kg/cm²] | 3
| Carga Aplicada |  | [kgf] | 24.93562
| consolidación inicial |  | [rayas] | 140
|  |  | Deformación | Deformación | Carga
|  |  | Horizontal | Vertical | Horizontal
|  |  | 0 | 0 | 20
|  |  | 10 | 0 | 34
|  |  | 20 | 0 | 46
|  |  | 30 | 0.4 | 55
|  |  | 40 | 0.9 | 65
|  |  | 50 | 1 | 74
|  |  | 60 | 1.5 | 81
|  |  | 70 | 2 | 89
|  |  | 80 | 2.3 | 96
|  |  | 90 | 2.8 | 102
|  |  | 100 | 3.3 | 107
|  |  | 120 | 4.2 | 119
|  |  | 140 | 5.3 | 128
|  |  | 160 | 6.5 | 137
|  |  | 180 | 7.6 | 146
|  |  | 200 | 8.7 | 154
|  |  | 220 | 9.7 | 161
|  |  | 240 | 10.7 | 168
|  |  | 260 | 11.8 | 175
|  |  | 280 | 12.6 | 181
|  |  | 300 | 13.5 | 184
|  |  | 400 | 18 | 207
|  |  | 500 | 20.5 | 226
|  |  | 600 | 24.5 | 240
|  |  | 700 | 27 | 252
|  |  | 800 | 29.6 | 264
|  |  | 900 | 32.1 | 273
|  |  | 1000 | 34.8 | 282
|  |  | 1100 | 37 | 290
|  |  | 1200 | 39.2 | 298
|  |  | 1300 | 41.4 | 304
|  |  | 1400 | 43.5 | 308
|  |  | 1500 | 45.3 | 312
|  |  | 1600 | 47.1 | 316
|  |  | 1700 | 49 | 320
|  |  | 1800 | 50.9 | 323
|  |  | 1900 | 52.6 | 326
|  |  | 2000 | 54.2 | 329
|  |  | 2100 | 56 | 331
|  |  | 2200 | 57.8 | 333
|  |  | 2300 | 59.5 | 335
|  |  | 2400 | 60 | 337
|  |  | 2500 | 62.7 | 339
|  |  | 2600 | 64.2 | 342
|  |  | 2700 | 66 | 346
|  |  | 2800 | 66.7 | 348
|  |  | 2900 | 69 | 349
|  |  | 3000 | 70.6 | 349
|  |  | 3100 | 72.2 | 350
3200
3300
3400
UNIVERSIDAD DE CHILE
Facultad de Ciencias Físicas y Matemáticas
Departamento de Ing. Civil

## 16.00 cs(70%) a 0.5 kg_cm2
CORTE SIMPLE
CONSTANTES.
| Calibración Anillo Carga |  | [kg/dígito] | 0.2223
| Area de la Probeta |  | [cm²] | 38.48451
| Altura de la Probeta |  | [cm] | 2
| Volumen efectivo |  | [cm3] | 76.96902
Peso Específico de la Muestra
| Calibracion Dial Desplaz. Horizontal |  | [mm] | 0.002
| Calibracion Dial Desplaz. Vertical |  | [mm] | 0.01
| DR | 70%
VARIABLES.
| Peso seco de la muestra |  | [gr] | 122.3807 | Tenia un 5% de humedad en la confeccion
| Densidad Máxima |  | [gr/cm3] | 1.6826
| Densidad Mínima |  | [gr/cm3] | 1.3599
| Densidad Seca |  | [gr/cm3] | 1.59
Relacion de vacios
| Tension Normal |  | [kg/cm² | 0.5
| Carga Aplicada |  | [kgf] | 4.155936
| consolidación inicial |  | [rayas] | 29
|  |  | Deformación | Deformación | Carga
|  |  | Horizontal | Vertical | Horizontal
|  |  | 0 | 0 | 23
|  |  | 10 | 0 | 29
|  |  | 20 | 0 | 34
|  |  | 30 | 1 | 35
|  |  | 40 | 1 | 36
|  |  | 50 | 1 | 40
|  |  | 60 | 1.5 | 42
|  |  | 70 | 2 | 45
|  |  | 80 | 2.5 | 47
|  |  | 90 | 3 | 47
|  |  | 100 | 3 | 49
|  |  | 120 | 4 | 53
|  |  | 140 | 5 | 55
|  |  | 160 | 6 | 57
|  |  | 180 | 6.5 | 60
|  |  | 200 | 7 | 61
|  |  | 220 | 8 | 63
|  |  | 240 | 9 | 66
|  |  | 260 | 9 | 67
|  |  | 280 | 10 | 69
|  |  | 300 | 10.5 | 70
|  |  | 400 | 13 | 75
|  |  | 500 | 14.5 | 79
|  |  | 600 | 16 | 83
|  |  | 700 | 17 | 87
|  |  | 800 | 17.5 | 90
|  |  | 900 | 17.9 | 91
|  |  | 1000 | 17.9 | 97
|  |  | 1100 | 17 | 99
|  |  | 1200 | 16.1 | 102
|  |  | 1300 | 15.5 | 103
|  |  | 1400 | 14.5 | 105
|  |  | 1500 | 14 | 108
|  |  | 1600 | 12 | 110
|  |  | 1700 | 11 | 111
|  |  | 1800 | 9 | 113
|  |  | 1900 | 8 | 113
|  |  | 2000 | 7 | 113
|  |  | 2100 | 6 | 113
|  |  | 2200 | 5 | 113
|  |  | 2300 | 3 | 113
|  |  | 2400 | 2 | 113
|  |  | 2500 | 0.5 | 115
|  |  | 2600 | -1 | 114
|  |  | 2700 | -2.5 | 114
|  |  | 2800 | -3 | 112
|  |  | 3000 | -5 | 112
|  |  | 3200 | -7 | 114
|  |  | 3400 | -8 | 114
|  |  | 3600 | -9 | 114
|  |  | 3800 | -10 | 114
4000
UNIVERSIDAD DE CHILE
Facultad de Ciencias Físicas y Matemáticas
Departamento de Ing. Civil