## 14.00 cs(30%) a 3kg_cm2
CORTE SIMPLE
CONSTANTES.
| Calibración Anillo Carga |  | [kg/dígito] | 0.2223
| Area de la Probeta |  | [cm²] | 8.311873
| Altura de la Probeta |  | [cm] | 2
| Volumen efectivo |  | [cm3] | 76.9
Peso Específico de la Muestra
| Calibracion Dial Desplaz. Horizontal |  | [mm] | 0.002
| Calibracion Dial Desplaz. Vertical |  | [mm] | 0.01
| DR | 30%
VARIABLES.
| Peso seco de la muestra |  | [gr] | 110.736 | Tenia un 5% de humedad en la confeccion
| Densidad Máxima |  | [gr/cm3] | 1.6826
| Densidad Mínima |  | [gr/cm3] | 1.3599
| Densidad Seca |  | [gr/cm3] | 1.44
Relacion de vacios
| Tension Normal |  | [kg/cm²] | 3
| Carga Aplicada |  | [kgf] | 24.93562
| consolidación inicial |  | [rayas] | 151
|  |  | Deformación | Deformación | Carga
|  |  | Horizontal | Vertical | Horizontal
|  |  | 0 | 0 | 5
|  |  | 10 | 0 | 10
|  |  | 20 | 0.5 | 17
|  |  | 30 | 1 | 24
|  |  | 40 | 1 | 26
|  |  | 50 | 1.3 | 29
|  |  | 60 | 1.5 | 30
|  |  | 70 | 2 | 33
|  |  | 80 | 2.5 | 37
|  |  | 90 | 3 | 40
|  |  | 100 | 4 | 42
|  |  | 120 | 4.5 | 47
|  |  | 140 | 6 | 51
|  |  | 160 | 8 | 56
|  |  | 180 | 9 | 60
|  |  | 200 | 10 | 63
|  |  | 220 | 12 | 66
|  |  | 240 | 14 | 70
|  |  | 260 | 15 | 74
|  |  | 280 | 17 | 77
|  |  | 300 | 18 | 78
|  |  | 400 | 23 | 91
|  |  | 500 | 30.5 | 100
|  |  | 600 | 36 | 109
|  |  | 700 | 41 | 116
|  |  | 800 | 46 | 122
|  |  | 900 | 50 | 127
|  |  | 1000 | 54 | 135
|  |  | 1100 | 57.5 | 138
|  |  | 1200 | 61 | 142
|  |  | 1300 | 64.5 | 145
|  |  | 1400 | 67.5 | 148
|  |  | 1500 | 70 | 152
|  |  | 1600 | 73.5 | 152
|  |  | 1700 | 74.5 | 154
|  |  | 1800 | 80 | 157
|  |  | 1900 | 81 | 158
|  |  | 2000 | 84 | 160
|  |  | 2100 | 85 | 161
|  |  | 2200 | 87 | 163
|  |  | 2300 | 89.5 | 163
|  |  | 2400 | 91.5 | 166
|  |  | 2500 | 93.5 | 167
|  |  | 2600 | 95 | 168
|  |  | 2700 | 97 | 170
|  |  | 2800 | 100 | 172
|  |  | 2900 | 102 | 172
|  |  | 3000 | 104 | 174
|  |  | 3100 | 106 | 175
|  |  | 3200 | 107 | 176
|  |  | 3300 | 110 | 176
|  |  | 3400 | 112 | 176
|  |  | 3500 | 114 | 177
|  |  | 3600 | 116 | 177
|  |  | 3700 | 118 | 177
|  |  | 3800 | 120 | 177
|  |  | 3900 | 122 | 177
|  |  | 4000 | 124 | 177
|  |  | 4100 | 126 | 178
|  |  | 4200 | 128 | 178
UNIVERSIDAD DE CHILE
Facultad de Ciencias Físicas y Matemáticas
Departamento de Ing. Civil

## 16.00 cs(70%) a 0.5 kg_cm2
CORTE SIMPLE
CONSTANTES.
| Calibración Anillo Carga |  | [kg/dígito] | 0.2223
| Area de la Probeta |  | [cm²] | 38.48451
| Altura de la Probeta |  | [cm] | 2
| Volumen efectivo |  | [cm3] | 76.96902
Peso Específico de la Muestra
| Calibracion Dial Desplaz. Horizontal |  | [mm] | 0.002
| Calibracion Dial Desplaz. Vertical |  | [mm] | 0.01
| DR | 70%
VARIABLES.
| Peso seco de la muestra |  | [gr] | 122.3807 | Tenia un 5% de humedad en la confeccion
| Densidad Máxima |  | [gr/cm3] | 1.6826
| Densidad Mínima |  | [gr/cm3] | 1.3599
| Densidad Seca |  | [gr/cm3] | 1.59
Relacion de vacios
| Tension Normal |  | [kg/cm² | 0.5
| Carga Aplicada |  | [kgf] | 4.155936
| consolidación inicial |  | [rayas] | 30
|  |  | Deformación | Deformación | Carga
|  |  | Horizontal | Vertical | Horizontal
|  |  | 0 | 0 | 16
|  |  | 10 | 0 | 21
|  |  | 20 | 0 | 23
|  |  | 30 | 1 | 25
|  |  | 40 | 2 | 26
|  |  | 50 | 2.5 | 28
|  |  | 60 | 2.6 | 30
|  |  | 70 | 3 | 31
|  |  | 80 | 3.5 | 32
|  |  | 90 | 4 | 34
|  |  | 100 | 4.1 | 36
|  |  | 120 | 5 | 38
|  |  | 140 | 5.5 | 40
|  |  | 160 | 7 | 41
|  |  | 180 | 7.5 | 43
|  |  | 200 | - | -
|  |  | 220 | - | -
|  |  | 240 | - | -
|  |  | 260 | - | - | no se que paso aca, pero no habia ningun valor en las planillas
|  |  | 280 | - | -
|  |  | 300 | - | -
|  |  | 400 | 18 | 58
|  |  | 500 | 20 | 62
|  |  | 600 | 22 | 65
|  |  | 700 | 24 | 69
|  |  | 800 | 25.3 | 70
|  |  | 900 | 26.5 | 73
|  |  | 1000 | 27.3 | 76
|  |  | 1100 | 27.8 | 78
|  |  | 1200 | 28.3 | 80
|  |  | 1300 | 28.8 | 82
|  |  | 1400 | 29 | 83
|  |  | 1500 | 29.2 | 85
|  |  | 1600 | 29.4 | 85
|  |  | 1700 | 29.5 | 85
|  |  | 1800 | 29.8 | 86
|  |  | 1900 | 29.9 | 87
|  |  | 2000 | 30 | 88
|  |  | 2100 | 30 | 88
|  |  | 2200 | 30.1 | 88
|  |  | 2300 | 30.1 | 88
|  |  | 2400 | 30.2 | 88
|  |  | 2500 | 30.2 | 88
|  |  | 2600 | 30.3 | 89
|  |  | 2700 | 30.8 | 90
|  |  | 2800 | 30.9 | 90
|  |  | 2900 | 31 | 90
|  |  | 3000 | 31.2 | 91
|  |  | 3200 | 31.8 | 93
|  |  | 3400 | 32.7 | 92
|  |  | 3600 | 33.5 | 91
3800
4000
UNIVERSIDAD DE CHILE
Facultad de Ciencias Físicas y Matemáticas
Departamento de Ing. Civil