## 14.00 cs(30%) a 3kg_cm2
CORTE SIMPLE
CONSTANTES.
| Calibración Anillo Carga |  | [kg/dígito] | 0.2223
| Area de la Probeta |  | [cm²] | 8.311873
| Altura de la Probeta |  | [cm] | 2
| Volumen efectivo |  | [cm3] | 76.9
Peso Específico de la Muestra
| Calibracion Dial Desplaz. Horizontal |  | [mm] | 0.002
| Calibracion Dial Desplaz. Vertical |  | [mm] | 0.01
| DR | 30%
VARIABLES.
| Peso seco de la muestra |  | [gr] | 110.736 | Tenia un 5% de humedad en la confeccion
| Densidad Máxima |  | [gr/cm3] | 1.6826
| Densidad Mínima |  | [gr/cm3] | 1.3599
| Densidad Seca |  | [gr/cm3] | 1.44
Relacion de vacios
| Tension Normal |  | [kg/cm²] | 3
| Carga Aplicada |  | [kgf] | 24.93562
| consolidación inicial |  | [rayas] |  |  | no la pusieron
|  |  | Deformación | Deformación | Carga
|  |  | Horizontal | Vertical | Horizontal
|  |  | 0 | 0 | 21
|  |  | 10 | 0 | 30
|  |  | 20 | 0 | 39
|  |  | 30 | 1 | 44
|  |  | 40 | 1 | 51
|  |  | 50 | 1.1 | 58
|  |  | 60 | 1.2 | 67
|  |  | 70 | 2 | 72
|  |  | 80 | 2.1 | 80
|  |  | 90 | 2.5 | 876
|  |  | 100 | 3 | 92
|  |  | 120 | 3.5 | 103
|  |  | 140 | 5 | 114
|  |  | 160 | 6 | 120
|  |  | 180 | 7 | 129
|  |  | 200 | 8.5 | 136
|  |  | 220 | 9.5 | 143
|  |  | 240 | 11 | 148
|  |  | 260 | 12 | 156
|  |  | 280 | 13.5 | 160
|  |  | 300 | 15 | 165
|  |  | 400 | 20 | 187
|  |  | 500 | 25 | 204
|  |  | 600 | 31 | 220
|  |  | 700 | 35 | 233
|  |  | 800 | 39 | 244
|  |  | 900 | 45 | 254
|  |  | 1000 | 47 | 262
|  |  | 1100 | 50 | 269
|  |  | 1200 | 53 | 275
|  |  | 1300 | 55.5 | 281
|  |  | 1400 | 58 | 286
|  |  | 1500 | 59 | 293
|  |  | 1600 | 59.7 | 298
|  |  | 1700 | 63 | 304
|  |  | 1800 | 65 | 305
|  |  | 1900 | 67 | 309
|  |  | 2000 | 69 | 310
|  |  | 2100 | 70.5 | 314
|  |  | 2200 | 72 | 317
|  |  | 2300 | 74 | 320
|  |  | 2400 | 75.5 | 322
|  |  | 2500 | 77 | 326
|  |  | 2600 | 80 | 330
|  |  | 2700 | 82 | 330
|  |  | 2800 | 83 | 332
|  |  | 2900 | 85 | 333
|  |  | 3000 | 86.5 | 335
|  |  | 3100 | 88 | 337
|  |  | 3200 | 90 | 340
|  |  | 3300 | 91 | 339
3400
3500
3600
3700
3800
3900
4000
4100
4200
UNIVERSIDAD DE CHILE
Facultad de Ciencias Físicas y Matemáticas
Departamento de Ing. Civil

## 16.00 cs(70%) a 0.5 kg_cm2
CORTE SIMPLE
CONSTANTES.
| Calibración Anillo Carga |  | [kg/dígito] | 0.2223
| Area de la Probeta |  | [cm²] | 38.48451
| Altura de la Probeta |  | [cm] | 2
| Volumen efectivo |  | [cm3] | 76.96902
Peso Específico de la Muestra
| Calibracion Dial Desplaz. Horizontal |  | [mm] | 0.002
| Calibracion Dial Desplaz. Vertical |  | [mm] | 0.01
| DR | 70%
VARIABLES.
| Peso seco de la muestra |  | [gr] | 122.3807 | Tenia un 5% de humedad en la confeccion
| Densidad Máxima |  | [gr/cm3] | 1.6826
| Densidad Mínima |  | [gr/cm3] | 1.3599
| Densidad Seca |  | [gr/cm3] | 1.59
Relacion de vacios
| Tension Normal |  | [kg/cm² | 0.5
| Carga Aplicada |  | [kgf] | 4.155936
| consolidación inicial |  | [rayas] | 12
|  |  | Deformación | Deformación | Carga
|  |  | Horizontal | Vertical | Horizontal
|  |  | 0 | 0 | 23
|  |  | 10 | 0 | 28
|  |  | 20 | 0 | 31
|  |  | 30 | 0 | 33
|  |  | 40 | 0 | 35
|  |  | 50 | 0 | 36
|  |  | 60 | 0.4 | 38
|  |  | 70 | 0.4 | 39
|  |  | 80 | 0.6 | 41
|  |  | 90 | 0.8 | 41
|  |  | 100 | 0.8 | 43
|  |  | 120 | 1 | 45
|  |  | 140 | 1 | 47
|  |  | 160 | 1 | 51
|  |  | 180 | 1 | 53
|  |  | 200 | 1.2 | 55
|  |  | 220 | 1.2 | 57
|  |  | 240 | 1.2 | 60
|  |  | 260 | 1.2 | 61 | no se que paso aca, pero no habia ningun valor en las planillas
|  |  | 280 | 1 | 64
|  |  | 300 | 1 | 65
|  |  | 400 | 0.5 | 74
|  |  | 500 | -0.5 | 79
|  |  | 600 | -2 | 84
|  |  | 700 | -3.5 | 88
|  |  | 800 | -4.8 | 90
|  |  | 900 | -6.2 | 92
|  |  | 1000 | -7.8 | 95
|  |  | 1100 | -9.2 | 97
|  |  | 1200 | -10.8 | 98
|  |  | 1300 | -12.2 | 99
|  |  | 1400 | -13.5 | 100
|  |  | 1500 | -15 | 100
|  |  | 1600 | -16 | 101
|  |  | 1700 | -17.2 | 102
|  |  | 1800 | -18.5 | 102
|  |  | 1900 | -19.8 | 102
|  |  | 2000 | -21 | 102
|  |  | 2100 | -22 | 102
|  |  | 2200 | -22.8 | 100
2300
2400
2500
2600
2700
2800
2900
3000
3200
3400
3600
3800
4000
UNIVERSIDAD DE CHILE
Facultad de Ciencias Físicas y Matemáticas
Departamento de Ing. Civil