## area porosidad
POROSIDAD, AREA SUPERFICIAL, DIAMETRO DE POROS
POROSIDAD
Se refiere a la fraccion del volumen de particulas que esta constituida por
los poros (huecos) en el solido.
= Volumen de Poros (volumen de huecos)
| Volumen total de la particula (poros+solido) | [5 empty] | particula
solido
poros
El concepto de porosidad se aplica en:
Geologia |  |  | Medio Ambiente
Hidrologia |  |  | Catalisis
Construccion |  |  | Alimentos
Medicina |  |  | Acustica |  | …. Etc
Hace 50 años el concepto de porosidad era importante solo para el
entendimiento de los procesos de filtracion.
Hoy en dia la porosidad es utilizada para entender o desarrollar aplicaciones
en:
Atenuacion de sonido
Impermeabilizacion
Restriccion de flujos
Disipacion de calor en electronica
Catalisis
Resistencia de materiales
Los poros que se forman en los solidos se clasifican de acuerdo a su
diametro:
Diametro (micrometros)
Macroporos: |  | > 50
Mesoporos |  | 2 - 50
Microporos |  | < 2
El diametro de los poros condiciona al tipo de mecanismo de
difusion de las moleculas en los poros:
Macroporos: |  | difusion bulk
Mesoporos |  | difusion Knudsen
Microporos |  | difusion activada
hemos visto difusion bulk
veran Knudsen y activada en TM
Como medir Porosidad?
Existen varios metodos que van de los mas simples a los mas complejos.
Al mismo tiempo su precision aumenta.
A) Volumen / Densidad:
Tomar un contenedor de volumen y peso
conocido
Llenar con muestra / enrasar
Pesar
Tener el dato de densidad del solido o
asumir una.
V poros = Volumen de contenedor - masa
= densidad del solido
= V poros
V Contenedor
aquí se estan considerando como poros la separacion entre particulas
solidas.
Tambien sirve para calcular densidad aparente de un solido granular.
= masa de solido
|  | masa de agua |  |  | diseño de envases
B) Metodo de saturacion con agua
Tomar volumen conocido de material
Tomar volumen conocido de agua
Agregar solido al agua
Dejar que el agua penetre al solido
Eliminar agua sobrante
Medir agua sobrante
V poro = V agua inicial - V agua final
C) Perfeccionamientod del anterior
- Eliminar agua en exceso (superficial)
- Poner en un horno a evaporar
- Pesar
D) Intrusion en Porosimetro de Mercurio
Se aplica a materiales con diametro de poros entre 3000 - 0.005 micrones
es decir entre 3.000.000 - 35 Anstrom
En estas mediciones se utiliza Mercurio y Helio.
El mercurio (Hg) debido a su alta tension superficial no entra a los poros a no
ser que apliquemos presion. Se utiliza Mercurio por que es un liquido que no
moja.
V Hg desplazado = Vol del solido + V poro
Medicion con Helio:
El Helio penetra mas facilmente en los poros luego el volumen desplazado
es igual al volumen de solido
= Vhg - V He
Vhg
Volumen de poros/mas = Vg = Vol poros /mp = ( Vhg - Vhe) / mp
= densidad del solido = masa particulas
volumen ocupado por el solido
= mp / Vhe
= densidad de la particula = masa particula
volumen particula (poros + solidos)
= mp / Vhg
cual sera la relacion entre |  |  |  | y
si
Expresando la porosidad en funcion de las densidades:
|  | = mp Vg |  | = Vg |  |  | 1
|  | mp Vg + mp |  | Vg + 1
|  | = mp Vg |  | = Vg |  |  | 2
mp
|  | = mp ( 1 / - 1/ ) |  |  | = 1 - . |  | 3
mp
ojo: vol ocupado solido < vol ocupado solido + vol ocupado poros
Tarea 3: Problema 1
En un experimento para determinar la porosidad de una muestra de silice se
encontro que 130 g del solido desplazan 91.4 cc de Hg. Por otra parate se
determino que 10 g de la muestra desplazan 3.87 cc de He
Calcular:
Porosidad
Densidad del solido
Densidad de la particula
Vg
Comprabar formulas de porosidad
Area Superficial, Tamaño Promedio de Poros y Distribucion de Tamaño de Poros
El calculo de porosidad nos dio informacion sobre el Volumen Total de
Poros referido al Volumen Total (solido+poros), pero no nos dice nada acerca del
diametro de los poros, area superficial, diametros de los poros.
Por ejemplo si solo conocemos su porosidad:
Si decimos que un solido tiene = 0.5
a cual describe?
solida
hueca
Ya justificamos la existencia de poros para tener una alta area superficial.
Veamos con otro ejemplo. Se quiere tener una particula no-porosa con una
superficie especifica de 100 m2/g. Cual debe ser el radio de la particula? Si la
densidad de esta es 2g/cc
|  | S = 3 / (dens x r) |  | (area/g)
r = 3 / (100 * 2 * 106)
r = 1.5 * 10-8 m
r = 150 A
r = 0.0015 micrones
desde el punto de vista industrial es impracticable tener este tipo de diametro
de particulas, y si las pudiesemos tener, manejarlas seria imposible.
Entre los muchos problemas: arrastre, perdidas de carga,…etc
Isotermas de Adsorcion:
Tarea 3: problema 2
La que escrita de otra forma nos da:
p = 1 + (C-1) P
Vads (Po - P) Vm C Vm C Po
donde:
Vads = volumen de gas adsorbido a la presion P, en condiciones standard (Vsads)
Vm = volumen de gas correspondiente a una monocapa (STP) (Vsm)
C = constate = exp ( -H1 - H2 ) |  |  |  | H1: entalpia de adsorcion de la
|  | RT |  | primera capa. H2 es la
entalpia de las capas sucesivas.
Po = presion de vapor del adsorbato a la temperatura de la isoterma
a la presion de saturacion Po el numero de capas adsorbidas es infinito.
P = presion de gas
La forma de calcular Vm es graficando los datos.
P/ Vad (Po-P) vs P/Po
si: y = mx + n
m = (C-1) / Vm C
n = 1 / Vm C
calcular m y n ===> despejar Vm
| m + n = C-1 + 1 |  |  | = C-1 +1 = 1
| Vm C Vm C |  |  | Vm C Vm
Vm = 1 / (m+n) ====> volumen de la monocapa
si conocemos el volumen ====> # de moleculas
si conocemos el area de cada molecula ====> Area Total
# de moleculas = n * Nav
donde Nav = numero de avogadro = 6.02 * 1023 moleculas/gmol
= Vsm Ps * Nav
R Ts
Sg = area especifica (area/masa)
Sg = Vsm Ps Nav a ( 1 ) [ m2 / g]
R Ts mp 1020
donde: | a = area proyectada por la molecula ( A2)
si la isoterma se construye con Nitrogeno:
a = 16.26 A2
T isoterma = -196 C
Po = 749.79 mmHg
Como se hacen las mediciones?
n
se tiene un equipo como
el siguiente
|  | p |  |  | balon de nitrogeno
vacio
Se tiene un portamuestras (b) de volumen conocido : Vpm
en el que se carga el solido problema.
Para los efectos de calculo se desprecia el volumen de muestra con respecto
al volumen del portamuestras
Se tiene un contendor de nitrogeno de volumen Vc
1. se carga la muestra
2. se abre la llave n y p y se hace vacio al sistema.
3. se cierra la llave p
4. se carga el contendor c con nitrogeno hasta llegar a una presion,
definida P1a
5. Se cierra la llave n
6. Se abre la llave p
7. Se espera que el sistema llegue al equilibrio
8. Se mide la presion en el sistema (P2a)
calculos:
Se aplica gases ideales:
P2b =presion del sistema si no hubiese habido adsorcion
P2b = P1a Vc
(Vpm + Vc)
se cumplira que P2a < P2b
el numero de moles de nitrogeno que se introdujeron
en forma gaseosa al sistema esta dado por:
nc = P1a * Vc
R T
El numero de moles de nitrogeno gaseoso despues de la adsorcion
nda = P2a (Vc + Vpm)
RT
el numero de moles de nitrogeno adsorbidos se calcula por diferencia
nads = nc - nda
luego podemos calcular el valor de Vads
Vads = nads * R * T
P2a
de esa manera se obtuvo un punto para el grafico.
Se repite esto en forma sucesiva aumentado la presion P1a.
Para el calculo de area via BET utilice P/Po > 0,05 y P/Po < 0.5
PROBLEMA: CALCULO AREA ESPECIFICA
Se desea conocer el area especifica de una muestra de Hidroxido de Zirconio.
Se realizan mediciones de Adsorcion de hidrogeno sobre 0.181 gramos de
muestra. Los datos obtenidos de Volumen Adsorbidos
a diferentes presiones (BET) son los siguientes
P (mmHg) |  | Vads (cm3, STP)
48.3086 |  | 14.7306
57.7284 |  | 15.3404
74.5303 |  | 16.348
89.5359 |  | 17.1941
104.4411 |  | 17.9952
119.3277 |  | 18.7709
134.3764 |  | 19.5268
149.4961 |  | 20.2627
A la temperatura de condensacion del Nitrogeno, la temperatura es de 77,35K
y la presion de 749,79 mmHg
poniedolo de la forma: y=mx+n
P/(Vads*(Po-P) |  | P/Po
0.004675067 |  | 0.06442951
0.00543761 |  | 0.07699276 |  | r = 0.9999
0.006751455 |  | 0.09940157
0.007886906 |  | 0.1194146
0.008993323 |  | 0.1392938
0.01008317 |  | 0.1591482
0.01118214 |  | 0.1792187
0.01229047 |  | 0.199384
pendiente |  | 0.05625653
intercepto: |  | 0.001118274
Vm = |  | 17.42925 | cm3
Area (BET) =
17,4292*1*6,02*10^23*16,26/(0,082*1000*298*0,181*10^20)
Area (BET)= |  | 385.7333 | m2/g
Radio /Diametro de Poros
Estimacion a partir del area especifica y el volumen de poros.
partimos de suposicion que el area externa de la particula es despreciable
frente a su area interna.
supongamos que la particula tiene n poros de radio promedio R y de la L, y
que son cilindros perfectos.
A poros = n Apor poro = n 2 Pi R L
Volumen poros = n L Pi R2
dividiendo ambas expresiones
A poros = n 2 Pi R L
V poros n L Pi R2
===> | radio promedio = 2 Vporos
A poros
Tarea 3: | Problema 3
Para el Hidroxido de Zirconio, calacular el radio promedio de poros si
su volumen de poros es 0.14 g/cm3
Algunos otros ejemplos
Figura 1: Isoterma de adsorcion de Nitrogeno en Alumina (serie 1), Desorcion (serie 2)
Figura 2: BET adsorcion
Figura 3: BET Desorcion
Figura : Isoterma de Adsorcion de Nitrogeno sobre Silica, e isoterma de Desorcion
Figura: BET de Adsorcion
Figura: BET Desorcion
Resumen de Resultados
|  | c | mmono | Dhads | Spec Area
|  |  | mol | Joules/mol | m2/g
Alumina Ad
Porosimetro de Mercurio:
Para medir porosidad de particulas de poros grandes (meso a macro poros)
pm
c

## aplicaciones
APLICACIÓN: OBTENCION DE METANO DE MINAS DE CARBON
ENGELHARD CORPORATION
GAS DEL POZO CONTIENE: METANO, CO2, N2, O2, H20
PARA INSERTARLO AL GASEODUCTO: REDUCIR/ELIMINAR
N2, CO2, O2, H20

## desulfurizacion
Copper Base Sorbent
Superior Sorbent for Natural Gas Desulfurization
R. Yang - University of Michigan
Figure 1. Isotherms for H2S adsorption on different sorbents at 25ºC. Cu(I)Y (●); AgY (○); Cu(II)Y (▲);CuCl/SBA-15 (◇); Cu/AC (◻); ACF (✱); SWNT (△); fitting data (line).
Figure 1. Isotherms for H2S adsorption on different sorbents at 25ºC. Cu(I)Y (●); AgY (○); Cu(II)Y (▲);CuCl/SBA-15 (◇); Cu/AC (◻); ACF (✱); SWNT (△); fitting data (line).
Figure 14. Isotherms for H2S adsorption on VPIE Cu(I)-Y at 25ºC. Fresh Cu(I)-Y (●); Regenerated Cu(I)-Y (○); fitting data (line).
Table 1. Physical properties of mesoporous adsorbents
Adsorbent | Metal loading (mmol/g) | BET surface area (m2/g) | BJH pore diameter (Å) a | BJH pore volume (cm3/g) b
MCM-41 | - | 1225 | 28.7 | 1.17
CuCl/MCM-41 | 5.7 | 456 | 26 | 0.33
SBA-15 | - | 901 | 58.7 | 1.14
CuCl/SBA-15 | 5.1 | 411 | 54.2 | 0.56
a BJH desorption average pore diameter (4V/A). b BJH desorption cumulative volume of pores between 17.0 Å and 3000.0 Å diameter.
Table 2. Composition of different sorbents
Adsorbent | Composition | Preparation
Cu(I)Y | Cu54H3Al57Si135O384 | VPIE at 700 oC and autoreduction at 450 oC
Cu(II)Y | (CuOH)54H3Al57Si135O384 | VPIE at 700 oC and pretreat at 350 oC
AgY | Ag63Al57Si135O384 | LPIE and pretreat at 350 oC
Cu/AC | 5%(wt)Cu/Active Carbon | from Süd-Chemie
Table 3. Langmuir-Freundlich parameters for adsorption of H2S and DMS at 25ºC
Adsorbent | Adsorbate | qm (mmol/g) | B (ppm-(1/n)) | n
AgY | H2S | 6.35 | 0.16 | 1.4
| DMS | 39.21 | 0.015 | 2.59
Cu(I)Y | H2S | 7.15 | 0.24 | 2.03
| DMS | 4.7 | 0.14 | 1.44
Cu(II)Y | H2S | 5.08 | 0.14 | 1.97
| DMS | 6.5 | 0.04 | 1.83
Cu/AC | H2S | 0.97 | 0.11 | 0.81
| DMS | 1.59 | 0.084 | 1.93
Table 4. Langmuir-Freundlich parameters for adsorption of H2S and DMS at 60ºC
Adsorbent | Adsorbate | qm(mmol/g) | B(ppm-(1/n)) | n
CuY | H2S | 2.36 | 0.43 | 1.33
| DMS | 1.85 | 0.11 | 0.73
Cu(II)Y | H2S | 1.44 | 0.19 | 1.05
| DMS | 1.38 | 0.1 | 1.21
AgY | H2S | 2.32 | 0.13 | 0.87
| DMS | 1.78 | 0.06 | 0.83
Cu/AC | H2S | 1.61 | 0.1 | 1.4
| DMS | 0.42 | 0.06 | 0.96
Table 5. Energies of adsorption in kcal/mol for sulfur adsorbates
(obtained from experimental isotherm data)
Adsorbate | DE on Cu(I)Y | DE on AgY | DE on Cu(II)Y
H2S | -14 | -11.4 | -9.5
DMS | -11.3 | -7.9 | -6.6
Table 6. Energies of adsorption in kcal/mol for sulfur adsorbates
(from ab initio molecular orbital calculations)
Adsorbate | DE on Cu(I)Z | DE on AgZ | DE on Cu(II)Z
H2S | -17.5 | -16.1 | nil
DMS | -13.2 | -7.8 | -1.3
Table 7. Desorption amount of DMS and H2S on Cu(I)Y
Regeneration Conditions | DMS (mmol/g) | H2S (mmol/g)
Fresh | 1.7 | 3.23
Heat at 200 oC in He gas | 1.01 | 1.47
Heat at 300 oC in He gas | 1.3 | 1.76
Heat at 450 oC in He gas | 1.48 | 2.23