## Hoja1
REACCIONES HETEROGENEAS NO-CATALITICAS
SOLIDO + FLUIDO --> PRODUCTOS
El solido puede ser poroso o no poroso
EL FLUIDO PUEDE SER : |  |  | LIQUIDO O GAS
EJEMPLOS DE ESTE TIPO DE REACCIONES
Combustiones
C (S) + O2(g) -----> CO2 (g)
Reducciones
Fe3O4 (s) + H2 (g) ---> Fe (s) + H2O (g)
Oxidaciones de Sulfuros (Tostaciones)
Cu2S (s) + O2 (g) ----> CuO (s) + SO2 (g)
Disolucion de Oxidos Metalicos en Acido
CuO (s) + H2SO4 (l) ------> CuSO4 (soln) + H2O (soln)
Disolucion de Bicarbonato de Sodio en Agua
NaHCO3 (s) + H2O (l) ---> NaOH (soln) + CO2 (g)
Obtencion de Cianuro Sodico
NaNH2 (l) + C(s) -----> NaCN (l) + H2(g)
En general son reacciones de gran importancia en la industria quimica
y en la mineria para la recuperacion de metales
Heterogeneas
====> Existe mas de una fase presente
====> Debe existir o promoverse un contacto entre fases
====> Existen fenomenos difusionales presentes
Difusion ===> movimiento de un fluido de una zona de mayor
concentracion a la de menor concentracion
ejemplo:
pastilla de bicarbonato
de sodio
zona de
|  | mayor concentracion |  |  | uds pueden
visualizar como
humo de cigarro: |  |  |  |  | existen elementos
de fluidos que
agregar azucar/sal al agua |  |  |  |  | se mueven
Las reacciones quimicas son fenomenos cineticos
====> existe un tiempo en que se estan desarrollando (velocidad)
Etapas involucradas en la Reaccion Quimica Heterogenea No-catalitica
supongamos la reaccion
A (f) + b B(s) ----> Producto
[5 empty] | tiempo | velocidad
1. Difusion de A desde el seno del fluido
a la superficie del solido |  |  |  |  | t1 | r1
2. Difusion de A en el solido (intraparticula)
caso solido poroso |  |  |  |  | t2 | r2
3. Adsorcion de A en el sitio de reaccion |  |  |  |  | t3 | r3
4. Reaccion entre A y B |  |  |  |  | t4 | r4
5. Difusion de los productos hasta el seno |  |  |  |  | t5 | r5
del fluido
como las etapas ocurren en serie
t (total) = t1 + t2 + t3 + t4+ t5
R global = r1 = r2 = r3 = r4=r5
La velocidad del proceso es controlada por la etapa mas lenta que
puede ser una de ellas o mas de una.
Veamos un caso simple: |  |  |  |  | capa limite
alrededor del solido existe una capa en que la concetracion de A
disminuye desde el seno del fluido hasta la superficie
=====> CAPA LIMITE
CAg
FLUIDO |  |  | SOLIDO (B)
A
CAs
x
| CAg = Cg |  | CAs =Cs
la velocidad de transporte (difusion) de A a la superficie sera:
| Q trans = Qg = 1 dNA |  |  | = -D C
| S dt |  |  | x
= -kg (Cg - Cs)
en que: | D = difusividad
kg = coeficiente de transferencia de masa
veamos la velocidad con que A reacciona el la superficie:
| Q rxn = 1 dNA |  | = -ks Cs |  | asumiendo
| S dt |  |  |  | 1er orden
en ss
Qg = Qrxn
- kg (Cg - Cs) = -ks Cs
===> |  | Cs = kg Cg
kg + ks
====> reemplazando
|  | Qg = Qrxn = -kg ks Cg |  |  | = -kglobal Cg
kg + ks
Veamos que pasa con las expresiones cuando una etapa es mas rapida
que otra
a) Supongamos que la difusion es lenta y la reaccion es rapida
====> Controla Difusion
Q rxn > Qg
luego podemos asumir que todo el A que llega a la superficie
reacciona =====> Cs = 0
rglobal = kg Cg
b) Supongamos que difunde rapidamente pero la reaccion en lenta
====> Controla la reaccion
Qg > Qrxn
luego podemos asumir que la conc de A en la superficie sera la misma
que en el seno del fluido
Cg=Cs
rglobal = ks Cg
Puesto que la Difusividad es importante en el proceso, veamos
orden de magnitud y variables de que depende:
Orden de
FASE | Magnitud |  | Dependencia de T, P
m2/s
DAB(T2, P2)
Gas | 10-5 |  | DAB(T1, P1) * ( P1/P2) * (T2/T1)1.75
Liquido | 10-9 |  | DAB(T1) * ( 1 / 2) * (T2/T1)
Solido | 10-13
Correlaciones para kg en gases
Sh = 2 + 0.6 Re1/2 Sc1/3
Sh = Sherwood = kg dp |  |  | dp = diametro del pellet (catalizador)
| DAB |  | kg = coef trans masa
DAB = difusividad de A en B
Sc = Schmit = . |  |  | = viscosidad cinematica
DAB
Re = u d
para valores de Re mayores que 25 podemos despreciar el 2 de la
ecuacion y nos quedaria
REORGANIZANDO ESTA EXPRESION:
|  |  | f(T, P) | g(flujo, particula)
f(T, P)
si T |  | DAB | gases y liquidos
|  |  | gases | T3/2
|  |  | liquidos | exp (T)
si P |  | DAB | gases
liquidos no depende de P
no depende de P gases y liquidos
g(flujo, particula) |  |  | si u
si dp
veamos ahora su relacion con la cinetica.
r = veloc trans masa = veloc reaccion quimica
| r = kg (Cg - Cs) = ks Cs |  |  | rxn de primer orden
si la reaccion es rapida va a controlar la transferencia de masa
ks>>kg | ===> | r = kg Cg |  | (r) = mol/ (sup solido x tiempo)
luego para aumentar r ====> |  |  |  | kg | o | Cg
pensemos en la dependencia de g(u, dp)
si duplicamos la velocidad de flujo:
| =====> | ( u2 / u1) = 2 |  | (u2 /u1)0.5 = 1.41
=====> aumenta la velocidad de reaccion en un 41%
r
veloc rxn
(u/dp)0.5
Veamos como podemos estudiar estas reacciones de modo de poder
entender su cinetica, dependencias, y mas tarde diseñar reactores
entre las variables que pueden afectar estan:
tipo de solidos: |  | tamaño de particulas, porosidad, forma, movimiento,
impurezas
fluido: |  | flujo, concentracion, presion, temperatura
viscosidad, velocidad difusion, agitacion
reaccion: |  | tipo de productos ( gas, solido soluble, insoluble)
reactor |  | forma, flujos
Este semestre veremos algunas de estas variables, en Reactores
veran el resto
Tipo de Productos: | [5 empty] | solido
|  | A (f) + bB (s) ----> Productos |  |  |  | gas
acuoso
Tostacion
2 ZnS (s) + 3 O2 (g) ---> 2 ZnO (s) + 2 SO2 (g)
asimilemosla a la forma de la ecuacion
2/3 ZnS (s) + O2 (g) ----> 2/3 ZnO (s) + 2/3 SO2 (g)
Reduccion:
Fe3O4 (s) + 4H2 (g) ---> 3 Fe (s) + 4 H2O (g)
1/4 Fe3O4 (s) + H2 (g) ---> 3/4 Fe (s) + H2O (g)
Gas de Sintesis
C (s) + H2O (g) ----> CO (g) + H2 (g)
Disolucion
2Fe (s) + H2SO4 ----> Fe2SO4 (aq) + H2 (g)
En vista de los productos la evolucion de la particula con el tiempo
puede ser
a) Se mantiene constante el diametro con el tiempo
| t=0 |  |  | t>0 |  | t>>0
| B |  |  | producto
b) Se reduce de tamaño con el tiempo
| t=0 |  |  | t>0 |  | t>>0
| B |  |  | producto
c) Aumenta su tamaño con el tiempo
| t=0 |  |  | t>0 |  | t>>0
| B |  |  | producto
d) Desaparece con el tiempo
| t=0 |  |  | t>0 |  | t>>0
B
Como saber como cambia su tamaño con el tiempo en los casos a - c?
si tenemos la reaccion
A (g) + b B (s) ----> c C(s) + D (g)
en t=t | NBr = | 4/3 PI ( Ro3 - rc3) |  |  | reaccionados
MB
rc = radio de particula sin reaccionar
Ro = radio inicial de la particula
R = radio de la particula en t=t
|  | NC = | 4/3 PI ( R3 - rc3)
Mc
por estequiometria ===> |  |  | NBr = b Nc
c
igualando y arreglando:
R3 - rc3 = Mc c (Ro3 - rc3)
MB b
z = Mc c
MB b
R3 = Ro3 [ z + (1 - z) (rc/Ro)3 ]
R = Ro [ z + (1 - z) (rc/Ro)3 ]1/3
luego |  | si | z > 1 | expansion
|  |  | z < 1 | reduccion de tamaño
|  |  | z = 1 | tamaño constante
Modelos de Analisis
Nucleo sin Reaccionar (Shrinking Core Model)
| t=0 |  |  | t>0 |  | t>>0
| B |  |  | producto
Solidos altamente Porosos
Pellet Porosos Formados x particulas no-porosas
Modelo: Nucleo sin Reaccionar (SCM)
A (g) + b B (s) ----> F (s) + D (g)
supongamos que R es cte
A difunde sobre el solido F para reaccionar con B
R |  | R | rc |  | rc
si vemos el perfil de concentaciones de A
capa limite
CAb
| CAs |  |  | Los valores CAs y CAc
dependen de las etapas
controlantes
CAc
Etapas del Proceso
1) Difusion de A hasta la superficie (capa limite)
2) Difusion de A en la ceniza/producto hasta alcanzar el nucleo no
reaccionado
3) Reaccion quimica de A con B
4) Difusion del producto gaseoso a la superficie
5) Difusion de los productos gaseosos hasta el seno del gas
Veremos el proceso asumiendo que una de estas etapas controla
A) Difusion a travez de la Pelicula Gaseosa
- 1 dNB = -1 dNB = -b dNA = b kg (Cg - Cs)
Sex dt 4PI R2 dt 4 PI R2 dt
si controla difusion en la pelicula gaseosa ==> TODO LO QUE LLEGA
A LA SUPERFICIE REACCIONA
RAPIDAMENTE
capa limite
CAb
Cas =Cac =0
- b dNA = b kg Cg
4 PI R2 dt
si definimos
densida molar de B = moles de B / cc de solido
- dNB = - b dNA = - dV = 4 PI rc2 drc
luego:
- 1 dNB = - 4PI rc2 drc = - rc2 drc = b kg Cg
Sex dt 4PI R2 dt R2 dt
integrando esta expresion:
- rc2 drc = b kg cg dt
R2
rc
t = - 1 rc3
| R2 b kg cg 3 |  |  | R
t = [ R3 - rc3]
3 R2 b kg cg
t = R3 [ 1 - (rc3/R3)]
3 R2 b kg cg
t = R [ 1 - (rc/R)3]
3 b kg cg
para conversion completa (X=100%) ====> rc = 0
definiremos: |  | t = | tiempo para conversion completa
= R
3 b kg Cg
| t | = 1 - (rc/R)3
la conversion en funcion de los radios quedara
| 1 - XB = | volumen nucleo sin reaccionar
volumen inicial de particula
|  | = 4/3 PI rc3 | = ( rc / R )3
4/3 PI R3
| t | = 1 - (rc/R)3 | = XB
B) Difusion a travez de la ceniza y/o productos: Etapa Controlante
capa limite
Cab = Cas
Cac =0
- dNA = 4 PI r2 QA = 4 PI R2 QAs = 4 PI rc2 QAc = Cte
dt
el flujo debiera ser mismo en la capa limite y en la superficie y el que
llega a la superficie sin reaccionar
Si asimilamos el flujo a la Ley de Fick
QA = De dCA
dr
donde De es la difusividad efective en la capa de ceniza y/o producto.
- dNA = 4 PI r2 De dCA = Cte
dt dr
integrando a lo largo de la capa de ceniza y/o productos
- dNA dr = 4 PI De dCA
dt r2
- dNA 1 1 = 4 PI De Cag
dt rc R
las variables que tenmos son NA, rc, t
recordando:
- dNB = -b dNA = - dV = - d (4 PI rc3) = - 4 PI rc2 drc
reemplazando:
- 4 rc2 ( 1 - 1 ) drc = 4 b De Cag dt
rc R
integrando entre
|  | t=0 | rc = R
|  | t = T | rc = rc
- rc2 ( 1 - 1 ) drc = b De Cag dt
rc R
rc
- rc2 - rc3 = b De Cag t
2 3R R
- rc2 - rc3 - R2 + R3 = b De Cag t
2 3R 2 3R
t = R2 1 - 3 (rc/R)2 + 2 (rc/R)3
6 b De Cag
para conversion completa (XB=100%) ===> rc = 0
= R2
6 b De Cag
| t | = 1 - 3 (rc/R)2 + 2 (rc/R)3
recordando que |  | 1-XB = (rc/R)3
| t | = 1 - 3 (1 - XB)2/3 + 2 (1 - XB)
C) Reaccion Quimica: Etapa Controlante
Es decir la difusion en la pelicula (capa limite) y difusion en la ceniza
ocurren a una velocidad mas rapida que la reaccion en la superficie.
capa limite
Cab = Cas = Cac
los moles de B sin reaccionar son proporcionales a la superficie
disponible (sin reaccionar)
- 1 dNB = -b dNA = b k Cag
4 PI rc2 dt 4 PI rc2 dt
recordando que |  | dNB = 4 PI rc2 drc
- 1 4 PI rc2 drc = b k Cag
4 PI rc2 dt
integrando:
- drc = b k Cag dt
t = ( R - rc)
b k Cag
XB = 100% |  |  | = R
b k Cag
|  | t | = 1 - (rc/R) = 1 - (1 - XB)1/3
En Resumen
Etapa Controlante |  |  |  | t/
Dif Pelicula |  | R |  | XB
3 b kg Cg
Dif Ceniza |  | R2 |  | 1 - 3 (1 - XB)2/3 + 2 (1 - XB)
6 b De Cag
Reaccion Quimica |  | R |  | 1 - (1 - XB)1/3
b k Cag
Casos Especiales:
Productos Gaseosos:
A (g) + b B (s) ----> s S(g)
Si el producto es gaseoso, existen solo dos etapas controlantes
A) Reaccion Quimica
que sera lo mismo que vimos antes
XB = 100% |  |  | = R
b k Cag
|  | t | = 1 - (rc/R) = 1 - (1 - XB)1/3
B) Difusion en la Pelicula gaseosa
| t=0 |  |  | t>0 |  | t>>0
la capa limite esta cambiando con el tiempo
kg = f ( dp, veloc part/fluido, propiedades del fluido)
para particulas pequeñas es posible aplicar el Regimen de Stokes
kg = De / rc
- 1 dNB = - 4PI rc2 drc = - drc = b kg Cg
Sex dt 4PI rc2 dt dt
- rc drc = b Cag De dt
t = Ro2 1 - rc 2
2 b Cag De Ro
si rc ----> 0 X ----> 100 % t ----->
= Ro2
2b Cag De
t = 1 - rc 2 = 1 - ( 1- XB ) 2/3
Ro
B