## Grupo 1
Ensayo Compresión No Confinada (ASTM 2166-66)
Calibración: |  | 0.001´´ plg * raya | [5 empty] | Area Corregida: |  |  | Ac = | Ap
dial vertical | = | [10 empty] | 1 - e
Calibración: |  | (LD*0,42)-0,025
carga | =
Fecha: | = | 2008-08-04
Grupo: | Agüero, Aguilar, Arias, Carillo
Datos Probeta |  | Natural |  | Remoldeada |  | Rem. + W% | Datos Molde
Diámetro | [cm] | 4.95 |  |  |  |  | Diámetro |  | [cm] | 5
Altura | [cm] | 10 |  |  |  |  | Altura |  | [cm] | 10
Area | [cm2] | [5 empty] | Area |  | [cm2]
Volumen | [cm3] | 192.345 |  |  |  |  | Volumen |  | [cm3]
Peso | [g] | 318.6
Humedad de Confección Prob. Natural | [6 empty] | Humedad de Confección Prob. Remoldeada
[7 empty] | Humedad Aparente |  |  |  | [%] | 2
Peso Cápsula |  |  | [g] | 71.7 |  |  | Peso Cápsula |  |  |  | [g] | 72.8
Peso Cáps.+ S. Humedo |  |  | [g] | 219.9 |  |  | Peso Cáps.+ S. Humedo |  |  |  | [g] | 256.1
Peso Cáps.+ S. Seco |  |  | [g] | 182.85 |  |  | Peso Cáps.+ S. Seco |  |  |  | [g] | 209.88
Peso Agua |  |  | [g] |  |  |  | Peso Agua |  |  |  | [g]
Humedad |  |  | [%] |  |  |  | Humedad |  |  |  | [%]
Deformación | Carga |  |  |  | Probeta |  | Deformación |  | Carga |  |  |  | Probeta
en | Probeta |  | Probeta |  | Rem. + W% |  | en |  | Probeta |  | Probeta |  | Rem. + W%
0.001´´ | Natural |  | Remoldeada |  |  |  | 0.001´´ |  | Natural |  | Remoldeada
5 | 3 |  |  |  | 2 |  | 120 |  | 42 |  |  |  | 21.5
10 | 6.5 |  |  |  | 3.5 |  | 140 |  | 38 |  |  |  | 16.5
15 | 9 |  |  |  | 5 |  | 160 |  | 27 |  |  |  | 12
20 | 12 |  |  |  | 6.5 |  | 180 |  | 18 |  |  |  | 9
25 | 15 |  |  |  | 8 |  | 200 |  | 9 |  |  |  | 8
30 | 18 |  |  |  | 10
35 | 20.5 |  |  |  | 12
40 | 23 |  |  |  | 13
45 | 26 |  |  |  | 14
50 | 28.5 |  |  |  | 15
60 | 32.5 |  |  |  | 17
70 | 37 |  |  |  | 18.5
80 | 39 |  |  |  | 20.5
90 | 41 |  |  |  | 21
100 | 42 |  |  |  | 21.5
Observaciones: |  | Sensitividad = Resistencia Inalterada / Resistencia Remoldeada
UNIVERSIDAD DE CHILE
Facultada de Ciencias Físicas y Matemáticas
Departamento de Ing. Civil

## Grupo 2
Ensayo Compresión No Confinada (ASTM 2166-66)
Calibración: |  | 0.001´´ plg * raya | [5 empty] | Area Corregida: |  |  | Ac = | Ap
dial vertical | = | [10 empty] | 1 - e
Calibración: |  | (LD*0,42)-3,12
carga | =
Fecha: | = | 2008-08-04
Grupo: | Chavez, Amaya, Broussain, Bornand
Datos Probeta |  | Natural |  | Remoldeada |  | Rem. + W% | Datos Molde
Diámetro | [cm] | 5.05 |  |  |  |  | Diámetro |  | [cm] | 5.01
Altura | [cm] | 10.14 |  |  |  |  | Altura |  | [cm] | 10.03
Area | [cm2] | [5 empty] | Area |  | [cm2]
Volumen | [cm3] | 203.1 |  |  |  |  | Volumen |  | [cm3]
Peso | [g] | 322
Humedad de Confección Prob. Natural | [7 empty] | Humedad de Confección Prob. Remoldeada
[8 empty] | Humedad Aparente |  |  |  | [%] | 4
Peso Cápsula |  |  | [g] | 72.5 |  |  |  | Peso Cápsula |  |  |  | [g] | 72.3
Peso Cáps.+ S. Humedo |  |  | [g] | 181 |  |  |  | Peso Cáps.+ S. Humedo |  |  |  | [g] | 189.9
Peso Cáps.+ S. Seco |  |  | [g] | 153.8 |  |  |  | Peso Cáps.+ S. Seco |  |  |  | [g] | 158.4
Peso Agua |  |  | [g] |  |  |  |  | Peso Agua |  |  |  | [g]
Humedad |  |  | [%] |  |  |  |  | Humedad |  |  |  | [%]
Deformación | Carga |  |  |  | Probeta |  | Deformación |  | Carga |  |  |  | Probeta
en | Probeta |  | Probeta |  | Rem. + W% |  | en |  | Probeta |  | Probeta |  | Rem. + W%
0.001´´ | Natural |  | Remoldeada |  |  |  | 0.001´´ |  | Natural |  | Remoldeada
5 | 4 |  |  |  | 2 |  | 120 |  | 38 |  |  |  | 21
10 | 6 |  |  |  | 5 |  | 140 | [5 empty] | 18
15 | 11 |  |  |  | 6 |  | 160 | [5 empty] | 15
20 | 14 |  |  |  | 7 |  | 180 | [5 empty] | 9
25 | 17 |  |  |  | 8 |  | 200 | [5 empty] | 5
30 | 18 |  |  |  | 9 |  | 250 | [5 empty] | 0
35 | 19 |  |  |  | 10 |  | 300
40 | 21 |  |  |  | 11 |  | 350
45 | 23 |  |  |  | 12 |  | 400
50 | 25 |  |  |  | 15 |  | 450
60 | 28 |  |  |  | 18 |  | 500
70 | 31 |  |  |  | 20 |  | 600
80 | 33 |  |  |  | 21 |  | 700
90 | 34 |  |  |  | 22 |  | 800
100 | 35 |  |  |  | 23 |  | 900
Observaciones: |  | Sensitividad = Resistencia Inalterada / Resistencia Remoldeada
UNIVERSIDAD DE CHILE
Facultada de Ciencias Físicas y Matemáticas
Departamento de Ing. Civil